## Сводная таблица
Компонент | Наименование партии | % масс. (Mo) | COC (°C) | Активный Азот / Кислород, % масс. (N или O) | Анилиновая точка | Атомное отношение P:Zn | Группа по API | Деаэрация ¦ ASTM D3427 | Деэм.вода ¦ ASTM D1401 | Деэм.время ¦ ASTM D1401 | Деэм.масло ¦ ASTM D1401 | Деэм.эмульсия ¦ ASTM D1401 | Динамическая вязкость CCS -15°C, ASTM D5293 | Динамическая вязкость CCS -20°C, ASTM D5293 | Динамическая вязкость CCS -25°C, ASTM D5293 | Динамическая вязкость CCS -30°C, ASTM D5293 | Динамическая вязкость CCS -35°C, ASTM D5293 | Дипольный момент, Д | Длина углеродной цепи | Индекс вязкости, ГОСТ 25371 | Индекс полидисперсности | Индекс стабильности, % | Испаряемость по NOACK, ASTM D5800 | Кинематическая вязкость | Кинематическая вязкость, при -30⁰С ¦ ASTM D445 | Кинематическая вязкость, при 100°C, ASTM D445 | Кинематическая вязкость, при 40°C, ASTM D445 | Кислотное число, ГОСТ 11362 | Масса гидрофобного хвоста, г/моль | Массовая доля кальция ¦ ASTM D6481 | Массовая доля кальция, ASTM D6481 | Массовая доля серы ¦ ASTM D6481 | Массовая доля серы, ASTM D6481 | Массовая доля сульфатной золы, ГОСТ 12417 | Массовая доля фосфора ¦ ASTM D6481 | Массовая доля фосфора, ASTM D6481 | Массовая доля цинка ¦ ASTM D6481 | Массовая доля цинка, ASTM D6481 | Общее содержание азота ¦ ASTM D3228 | Определение содержания воды методом Карла Фишера ¦ ASTM D 6304 | Отношение S:Mo | Отношение Мыло/Основание | Плотность при 15°С, ASTM D4052 | Плотность при 20°С, ASTM D4052 | Последовательность 1 ¦ ASTM D892 | Последовательность 2 ¦ ASTM D892 | Последовательность 3 ¦ ASTM D892 | Потенциал ионизации,эВ | Размер мицелл, нм | Содержание MgCO3, CaCO3, % масс. | Содержание Азота | Содержание Бора | Содержание воды, % масс. | Содержание масла | Содержание масла, % масс. | Содержание металла (Ca/Mg), % масс. | Содержание мыла, % масс. | Содержание полимера | Содержание серы, % масс. | Содержание серы, мг/кг | Соотношение мономеров (EO:PO) | Средневесовая масса | Степень полисульфидности | Стерический фактор, Å3 | Температура застывания, ГОСТ 20287, метод Б | Температура плавления, °C | Температура проведения теста ¦ - | Химический потенциал, Дж/моль | Цвет ¦ ASTM D1500 | Цвет Сейболт ¦ - | Щелочное число, ASTM D2896 | Щелочное число, ГОСТ 11362 | Энергия ВЗМО, эВ | Энергия НСМО, эВ | Энергия диссоциации связи Х-Н, ккал/моль
Антиоксидант_1 | 01028.23 | [24 empty] | 6.8 | [44 empty] | 0 | 0
| 02717.22 | [24 empty] | 6.65
| typical |  |  | 4.102564103 | [13 empty] | 1.66 | [29 empty] | 7.18 | [15 empty] | 62.4 |  |  |  | -2.75 |  |  |  |  | -5.58 | 0.035 | 355.19
Антиоксидант_10 | 4793.19 | [24 empty] | 21.67 |  |  |  |  | 0.253 |  |  | 8.64 |  | 0.432 |  | 0.0278 | [32 empty] | 8.53 | 5.26
Антиоксидант_11 | typical |  |  | 4.102564103 | [13 empty] | 1.66 | [29 empty] | 7.18 | [15 empty] | 62.4 |  |  |  | -2.75 |  |  |  |  | -5.58 | 0.035 | 355.19
Антиоксидант_12 | 02670.23 | [24 empty] | 5.73 | [12 empty] | 8.666 | [31 empty] | 189.9
| typical | [16 empty] | 3.16 | [29 empty] | 6.01 | [15 empty] | 57.8 |  |  |  | -2.16 |  |  |  |  | -4.64 | -0.09 | 359.82
Антиоксидант_13 | typical |  |  | 9.4 | [13 empty] | 3.99 | [29 empty] | 6.72 | [15 empty] | 64.5 |  | 128 |  | -2.78 |  |  |  |  | -5.44 | -0.33 | 368.87
Антиоксидант_14 | 19776.19 | [24 empty] | 14.06
| typical |  |  | 3.5 | [13 empty] | 1.36 | [29 empty] | 6.5 | [15 empty] | 72.1 |  |  |  | -2.56 |  |  |  |  | -5.15 | -0.34 | 372.38
Антиоксидант_15 | typical |  |  | 7.26 | [13 empty] | 1.25 | [29 empty] | 7.06 | [15 empty] | 62.4 |  | 70 |  | -2.95 |  |  |  |  | -6.09 | -0.03 | 359.56
Антиоксидант_2 | 01623.24 | [24 empty] | 14.54 | [44 empty] | 138.8
| typical |  |  | 3.5 | [13 empty] | 1.36 | [29 empty] | 6.5 | [15 empty] | 72.1 |  |  |  | -2.56 |  |  |  |  | -5.15 | -0.34 | 372.38
Антиоксидант_3 | 01029/23 | [24 empty] | 10.51 | [44 empty] | 177.1
| 01198.23 | [24 empty] | 11.04 |  |  |  |  | 0.0002 |  | 0.0002 |  |  | 0.0002 |  | 0.0002 | [32 empty] | 176.3
| 02719.22 | [24 empty] | 11.7 | [44 empty] | 166.7
| typical |  |  | 4.43 | [13 empty] | 0.54 | [29 empty] | 7.18 | [15 empty] | 57.7 |  | -31 |  | -2.75 |  |  |  |  | -4.98 | -0.22 | 361.94
Антиоксидант_4 | typical |  |  | 4.43 | [13 empty] | 0.54 | [29 empty] | 7.18 | [15 empty] | 57.7 |  | -31 |  | -2.75 |  |  |  |  | -4.98 | -0.22 | 361.94
Антиоксидант_6 | typical |  |  | 4.102564103 | [13 empty] | 2.58 | [29 empty] | 7.2 | [15 empty] | 62.4 |  | -31 |  | -2.84 |  |  |  |  | -5.73 | -0.05 | 362.92
Антиоксидант_7 | typical |  |  | 4.43 | [13 empty] | 0.54 | [29 empty] | 7.18 | [15 empty] | 57.7 |  | -31 |  | -2.75 |  |  |  |  | -4.98 | -0.22 | 361.94
Антиоксидант_8 | typical |  |  | 4.102564103 | [13 empty] | 1.66 | [29 empty] | 7.18 | [15 empty] | 62.4 |  |  |  | -2.75 |  |  |  |  | -5.58 | 0.035 | 355.19
Антиоксидант_9 | typical |  |  | 4.43 | [13 empty] | 0.54 | [29 empty] | 7.18 | [15 empty] | 57.7 |  | -31 |  | -2.75 |  |  |  |  | -4.98 | -0.22 | 361.94
Антипенная_присадка_3 | б/н | [29 empty] | 0 |  | 0 |  |  | 0 |  | 0
Базовое_масло_1 | 01044.23 | [7 empty] | 41 | 30 | 39 | 0 | 500 | 777 | 1269 | 2253 | 4187 |  |  | 113 |  |  | 14.5 |  |  | 4.445 | 22.02 |  |  |  | 0.00092 |  | 0.0078 |  |  | 0.0031 |  | 1e-05 | [6 empty] | 0 | 0 | 0 | [17 empty] | -22
| 01509.24 | [11 empty] | 517 | 863 | 1407 | 2461 | 4719 |  |  | 110 | [5 empty] | 4.5 | 22.76 | [15 empty] | 843.6 | 840.2 | [20 empty] | -28
| 01595.25 | [12 empty] | 790 | 1338 | 2348 | 4420 | [8 empty] | 4.48 | 22.35
| 01941.23 | [7 empty] | 41 | 5 | 39 | 0 | 524 | 818 | 1235 | 2332 | 4335 |  |  | 112 |  |  | 13.5 |  |  | 4.5 | 22.52 |  |  |  | 0.0042 |  | 0.0049 |  |  | 0.0055 |  | 0.0001 | [6 empty] | 0 | 0 | 0 | [17 empty] | -25
| 01987.25 | [11 empty] | 507 | 809 | 1338 | 2338 |  |  |  | 115 | [5 empty] | 4.51 | 22.35 | [15 empty] | 843.7 | 840.6
| 02228.25 | [24 empty] | 4.444 | 21.75
| 02375.24 | [11 empty] | 491 | 777 | 1321 | 2359 |  |  |  | 112 | [5 empty] | 4.52 | 22.72 | [37 empty] | -26
| 0248.24 | [7 empty] | 40 | 5 | 40 | 0 | 530 | 829 | 1373 | 2418 | 4530 |  |  | 112 |  |  | 14.2 |  |  | 4.51 | 22.64 |  |  |  | 0.0002 |  | 0.0009 |  |  | 0.0001 |  | 0.0001 | [6 empty] | 0 | 0 | 0 | [17 empty] | -24
| 02509.25 | [11 empty] | 477 | 746 | 1233 | 2112 | [9 empty] | 4.428 | 21.61
| 02593.23 | [14 empty] | 2303 |  |  |  | 112 | [5 empty] | 4.48 | 22.36 | [5 empty] | 0.0001 | [36 empty] | 30
| 03004.23 | [7 empty] | 40 | 5 | 40 | 0 | 518 | 800 | 1321 | 2309 |  |  |  | 112 |  |  | 14 |  |  | 4.46 | 22.26 |  |  |  | 0.0003 |  | 0.0002 |  |  | 0.0001 |  | 0.0001 | [6 empty] | 0 | 0 | 50 | [17 empty] | -24
| 0318.25 | [12 empty] | 784 | 1294 | 2234 | [9 empty] | 4.44 | 21.8
| 03616.23 | [7 empty] | 39 | 5 | 41 | 0 | 527 | 827 | 1350 | 2365 |  |  |  | 111 |  |  | 15.1 |  |  | 4.47 | 22.4 |  |  |  | 0.0002 |  | 0.0006 |  |  | 0.0001 |  | 0.0001 | [6 empty] | 0 | 0 | 0 | [17 empty] | -24
| 069.23 | [7 empty] | 40 | 5 | 40 | 0 | 468 | 777 | 1273 | 2243 | 4211 |  |  | 111 |  |  | 14 |  |  | 4.49 | 22.54 |  |  |  | 0.0001 |  | 0.0001 |  |  | 0.0001 |  | 0.0001 | [6 empty] | 0 | 0 | 0 | [17 empty] | -23
| 0760.25 | [12 empty] | 781 | 1258 | 2198 | 4047 |  |  | 113 | [5 empty] | 4.43 | 21.84 | [15 empty] | 843.5 | 840.3 | [20 empty] | -23
| 0766.24 | [11 empty] | 535 | 842 | 1398 | 2472 |  |  |  | 113 |  |  | 13.3 |  |  | 4.56 | 22.94 |  |  |  | 0.0002 |  | 7e-05 |  |  | 2e-05 |  | 4e-05 | [6 empty] | 0 | 0 | 0 | [17 empty] | -26
| 090.25 | [12 empty] | 784 | 1269 | 2226 | 4106 | [8 empty] | 4.36 | 21.29 | [15 empty] | 843.1 | 839.9
| typical | [5 empty] | 2 | [12 empty] | 128 |  |  | 15 |  |  | 4.39 | 20.28 | [37 empty] | -24
Базовое_масло_10 | 01667.22 | [7 empty] | 40 | 5 | 40 | 0 | 496 | 808 | 1348 | 2348 | 4359 |  |  | 113 |  |  | 13.4 |  |  | 4.55 | 22.88 |  |  |  | 0.0012 |  | 0.0001 |  |  | 0.0001 |  | 0.0001 | [6 empty] | 0 | 0 | 0 | [17 empty] | -24
| 01936.22 (CCS 2700) | [7 empty] | 40 | 5 | 40 | 0 | 531 | 865 | 1493 | 2674 |  |  |  | 112 |  |  | 13.4 |  |  | 4.66 | 23.95 |  |  |  | 0.0002 |  | 0.0006 |  |  | 0.0001 |  | 0.0001 | [6 empty] | 0 | 0 | 0 | [17 empty] | -24
| 02597.22 | [7 empty] | 40 | 5 | 40 | 0 | 463 | 757 | 1182 | 2063 | 3819 |  |  | 113 |  |  | 14.7 |  |  | 4.38 | 21.53 |  |  |  | 3e-05 |  | 2e-05 |  |  | 7e-05 |  | 5e-05 | [6 empty] | 0 | 0 | 0 | [17 empty] | -26
| 0285.21 | [14 empty] | 2579 | [9 empty] | 4.54
| 0285.22 | [7 empty] | 40 | 5 | 40 | 0 | 524 | 849 | 1463 | 2633 | 15217 |  |  | 111 |  |  | 14.7 |  |  | 4.61 | 23.58 |  |  |  | 3.8e-05 |  | 2e-05 |  |  | 9e-05 |  | 1e-05 | [6 empty] | 0 | 0 | 0 | [17 empty] | 0
| 0771.22 | [7 empty] | 40 | 5 | 40 | 0 | 517 | 838 | 1397 | 2488 | 4604 |  |  | 112 |  |  | 14.3 |  |  | 4.544 | 22.979 |  |  |  | 0.00015 |  | 0.00023 |  |  | 2e-05 |  | 2e-05 | [6 empty] | 0 | 0 | 0 | [17 empty] | -23
| typical | [5 empty] | 3 | [12 empty] | 113 |  |  | 14.7 |  |  |  | 21.53 | [32 empty] | 0.2 |  |  |  |  | -26
Базовое_масло_11 | 0879.23 | [7 empty] | 37 | 5 | 43 | 0 | 1184 | 2242 | 4648 | 10120 |  |  |  | 100 |  |  | 14.1 |  |  | 5.38 | 32.25 |  |  |  | 0.0004 |  | 0.024 |  |  | 0.0001 |  | 0.0001 | [6 empty] | 0 | 0 | 0 | [17 empty] | -17
| typical | [5 empty] | 1
Базовое_масло_12 | 02907.23 | [13 empty] | 498 | 766 | 1259 | [8 empty] | 3.81 | [38 empty] | -71
| typical | [5 empty] | 4 | [12 empty] | 129 | [6 empty] | 16.85
Базовое_масло_13 | 0934.22 | [7 empty] | 40 | 5 | 40 | 0 | 1181 | 2011 | 4345 | 6680 |  |  |  | 116 |  |  | 4.6 |  |  | 6.39 | 38.55 |  |  |  | 0.00071 |  | 0.00082 |  |  | 0.00016 |  | 4e-05 | [6 empty] | 0 | 0 | 0 | [17 empty] | -16
| typical | [5 empty] | 3 | [52 empty] | 0.2
Базовое_масло_14 | _22.04.2025 | [11 empty] | 13 | 25 | 50 | 100 | 200 | [8 empty] | 1.02 | 2.54
| typical | [5 empty] | 2 | [18 empty] | 1.5 | 2.69 | [37 empty] | -68
| Р-10 от 13.05.2024 | [12 empty] | 4 | 2 | 4 | [9 empty] | 1.02 | 5.01 | [15 empty] | 801.4 | 798
| из ЦП 19.09.23г | [11 empty] | 13 | 25 | 50 | 100 | 200 | [5 empty] | 90 |  |  | 1 | 2
Базовое_масло_15 | 02602.23 | [14 empty] | 149 | 286 |  |  | 98 |  |  |  |  | 248 | 2.05 | 7.001 | [37 empty] | -58
| typical | [5 empty] | 4
Базовое_масло_16 | 02959.22 | [24 empty] | 1.18 | 2.82 | [37 empty] | -40
| 067.23 | [11 empty] | 13 | 25 | 50 | 100 | [9 empty] | 1.5 | 2.69
| 25721.17 | [11 empty] | 13 | 25 | 50 | 99 | 200 | [5 empty] | 90 |  |  | 1.17 | 2.84
| typical | [5 empty] | 2 | [57 empty] | -68
Базовое_масло_17 | typical |  |  |  | 68.4 |  | 5
| без номера | [11 empty] | 13 | 25 | 50 | 99 | 200 | [5 empty] | 90 |  |  | 1.45 | 3.88 | [37 empty] | -73
Базовое_масло_2 | 01009.22 | [11 empty] | 1220 | 2317 | 4827 | 10684 |  |  |  | 95 |  |  | 14.7 |  |  | 5.39 | 33.01 |  |  |  | 3e-05 |  | 0.0236 |  |  | 4e-05 |  | 5e-05 | [6 empty] | 0 | 0 | 0 | [17 empty] | -18
| 01302.22 | [7 empty] | 40 | 5 | 40 | 0 | 1286 | 2351 | 4925 | 10923 | 22000 |  |  | 94 |  |  | 15.6 |  |  | 5.37 | 32.96 |  |  |  | 3e-05 |  | 0.0289 |  |  | 3e-05 |  | 1.2e-05 | [6 empty] | 430 | 30 | 460 | [17 empty] | -18
| 01510.24 | [11 empty] | 1165 | 2161 | 4323 |  |  |  |  | 98 | [5 empty] | 5.31 | 31.81 | [15 empty] | 870.7 | 867.2 | [20 empty] | -17
| 01767.22 | [7 empty] | 35 | 30 | 40 | 5 | 1150 | 2199 | 4564 | 10045 |  |  |  | 96 |  |  | 15.3 |  |  | 5.31 | 32.06 |  |  |  | 0.00056 |  | 0.02433 |  |  | 3e-05 |  | 5e-05 | [6 empty] | 0 | 0 | 0 | [17 empty] | -17
| 01940.22 | [7 empty] | 39 | 5 | 41 | 0 | 1067 | 2049 | 4252 | 9446 |  |  |  | 99 |  |  | 15 |  |  | 5.25 | 31.12 |  |  |  | 0.00014 |  | 0.032 |  |  | 3e-05 |  | 5e-05 | [6 empty] | 0 | 0 | 0 | [17 empty] | -16
| 01943.23 | [7 empty] | 39 | 5 | 41 | 0 | 1250 | 2382 | 4932 | 10861 |  |  |  | 97 |  |  | 13.7 |  |  | 5.45 | 33.25 |  |  |  | 0.0002 |  | 0.021 |  |  | 0.0001 |  | 0.0001 | [6 empty] | 0 | 0 | 0 | [17 empty] | -16
| 01993.25 | [11 empty] | 1172 | 2254 | 4576 | 9992 |  |  |  | 100 | [5 empty] | 5.38 | 32.16 | [37 empty] | -15
| 0204.22 | [7 empty] | 38 | 30 | 42 | 0 | 1224 | 2308 | 4797 | 10565 |  |  |  | 96 |  |  | 12.8 |  |  | 5.4 | 33 |  |  |  | 0.00089 |  | 0.02478 |  |  | 0.00054 |  | 0.00014 | [6 empty] | 0 | 0 | 0 | [17 empty] | 0
| 02360.23 | [7 empty] | 40 | 5 | 40 | 0 | 1169 | 2205 | 4520 | 9777 |  |  |  | 98 |  |  | 14 |  |  | 5.36 | 32.22 |  |  |  | 2.1e-05 |  | 0.032 |  |  | 3e-05 |  | 4e-05 | [6 empty] | 0 | 0 | 0 | [17 empty] | -16
| 02425.24 | [18 empty] | 95 | [5 empty] | 5.35 | 32.57
| 02596.22 | [7 empty] | 38 | 5 | 42 | 0 | 1220 | 2250 | 4642 | 10272 | 21000 |  |  | 96 |  |  | 14 |  |  | 5.37 | 32.61 |  |  |  | 3e-05 |  | 0.028 |  |  | 5e-05 |  | 1e-05 | [6 empty] | 0 | 0 | 0 | [17 empty] | -18
| 03275.23 | [7 empty] | 39 | 2 | 41 | 0 | 1225 | 2273 | 4718 | 10407 |  |  |  | 97 |  |  | 12.5 |  |  | 5.42 | 32.97 |  |  |  | 0.0002 |  | 0.099 |  |  | 0.0001 |  | 0.0001 | [6 empty] | 0 | 0 | 0 | [17 empty] | -18
| 0407.24 | [7 empty] | 39 | 5 | 41 | 0 | 1206 | 2249 | 4651 | 10139 |  |  |  | 98 |  |  | 13.7 |  |  | 5.38 | 32.45 |  |  |  | 0.0003 |  | 0.0267 | [11 empty] | 0 | 0 | 0 | [17 empty] | -18
| 071.23 | [7 empty] | 40 | 5 | 40 | 0 | 1133 | 2137 | 4429 | 9680 |  |  |  | 99 |  |  | 14 |  |  | 5.36 | 32.12 |  |  |  | 0.0004 |  | 0.017 |  |  | 0.0006 |  | 0.0001 | [6 empty] | 0 | 0 | 0 | [17 empty] | -17
| 0769.22 | [7 empty] | 38 | 10 | 42 | 0 | 1237 | 2273 | 4785 | 10513 | 21200 |  |  | 96 |  |  | 15.5 |  |  | 5.335 | 32.39 |  |  |  | 0.00014 |  | 0.0247 |  |  | 3e-05 |  | 3e-05 | [6 empty] | 0 | 0 | 0 | [17 empty] | -17
| 0858.25 | [18 empty] | 101 | [5 empty] | 5.393 | 32.12
| 094.25 | [12 empty] | 2217 | 4629 | 10028 | [9 empty] | 5.35 | 32.19
| typical | [5 empty] | 1 | [12 empty] | 98 |  |  | 15 | [41 empty] | -15
Базовое_масло_3 | 01278.24 | [14 empty] | 1708 | [9 empty] | 4.5
| 01487.23 | [7 empty] | 40 | 10 | 40 | 0 | 388 | 591 | 966 | 1647 | 2993 |  |  | 124 |  |  | 9.1 |  |  | 4.46 | 21.19 |  |  |  | 0.0003 |  | 0.001 |  |  | 0.0002 |  | 0.0002 | [6 empty] | 0 | 0 | 0 | [17 empty] | -25
| 01508.24 | [11 empty] | 386 | 642 | 1046 | 1765 | 3204 |  |  | 126 | [5 empty] | 4.49 | 21.2 | [37 empty] | -20
| 01600.22 | [11 empty] | 311 | 581 | 999 | 1737 | 3224 |  |  | 130 |  |  | 13.1 |  |  | 4.611 | 21.84 |  |  |  | 0.00021 |  | 0.00025 |  |  | 3e-05 |  | 5e-05 | [26 empty] | -18
| 01939.22 | [7 empty] | 40 | 5 | 40 | 0 | 317 | 497 | 876 | 1515 | 3030 |  |  | 127 |  |  | 13.2 |  |  | 4.33 | 19.91 |  |  |  | 0.0002 |  | 0.0011 |  |  | 0.0001 |  | 0.0002 | [6 empty] | 0 | 0 | 0 | [17 empty] | -18
| 02110.23 | [7 empty] | 40 | 5 | 40 | 0 | 419 | 641 | 1019 | 1717 | 3121 |  |  | 120 |  |  | 13.7 |  |  | 4.42 | 21.2 | [17 empty] | 0 | 0 | 0 | [17 empty] | -24
| 02502.24 | [14 empty] | 1544 | 2800 | [8 empty] | 4.321 | [38 empty] | -19
| 02598.22 | [7 empty] | 40 | 5 | 40 | 0 | 357 | 561 | 966 | 1671 | 3064 |  |  | 129 |  |  | 14 |  |  | 4.57 | 21.55 |  |  |  | 3e-05 |  | 2e-05 |  |  | 7e-05 |  | 5e-05 | [6 empty] | 0 | 0 | 0 | [17 empty] | -21
| 02868.23 200л | [13 empty] | 938 | 1586 | 2875 |  |  | 127 | [5 empty] | 4.47 | 20.96 | [37 empty] | -21
| 03003.23 | [7 empty] | 40 | 5 | 40 | 0 | 403 | 625 | 1001 | 1694 | 3075 |  |  | 125 |  |  | 13.7 |  |  | 4.47 | 21 |  |  |  | 0.0002 |  | 0.0001 |  |  | 0.0001 |  | 0.0001 | [6 empty] | 0 | 0 | 0 | [17 empty] | -25
| 03601.23 | [11 empty] | 410 | 620 | 984 | 1668 | 3021 |  |  | 127 | [5 empty] | 4.5 | 21.25 | [37 empty] | -21
| 0415.22 | [7 empty] | 40 | 5 | 40 | 0 | 357 | 581 | 928 | 1574 | 2866 |  |  | 132 |  |  | 12.9 |  |  | 4.501 | 20.84 |  |  |  | 0.00015 |  | 0.00105 |  |  | 0.00019 |  | 1e-05 | [6 empty] | 0 | 0 | 0 | [17 empty] | -14
| 0444.23 | [7 empty] | 40 | 5 | 40 | 0 |  | 542 | 930 | 1584 | 2869 |  |  | 127 |  |  | 14.2 |  |  | 4.42 | 20.6 | [17 empty] | 0 | 0 | 0 | [17 empty] | -19
| 0754/23 | [7 empty] | 40 | 5 | 40 | 0 | 335 | 519 | 862 | 1466 | 2743 |  |  | 127 |  |  | 14.2 |  |  | 4.34 | 20.02 |  |  |  | 0.0012 |  | 0.0002 |  |  | 0.0002 |  | 0.0002 | [6 empty] | 0 | 0 | 0 | [17 empty] | -19
| 0886.24 | [11 empty] | 411 | 626 | 1004 | 1695 | 3071 |  |  | 126 |  |  | 15 |  |  | 4.48 | 21.19 |  |  |  | 0.0001 |  | 0.0007 |  |  | 2e-05 |  | 7e-05 | [6 empty] | 0 | 0 | 0 | [17 empty] | -21
| typical | [5 empty] | 3 | [12 empty] | 123 |  |  | 15 |  |  | 4.34 | 20.32 | [37 empty] | -25
Базовое_масло_4 | 01209.25 для SL | [14 empty] | 12688 | [9 empty] | 8.42 | 54.13
| typical | [5 empty] | 2 | [12 empty] | 115 |  |  | 4 | [41 empty] | -23
Базовое_масло_5 | 01056.25 | [12 empty] | 3534 | 6400 | 12688 | 25376 | [8 empty] | 8.09 | 54.13 | [37 empty] | 0
| 01085.25 | [24 empty] | 8.62 | [38 empty] | 0
| 01624.25 | [12 empty] | 3207 | 5855 | 11386 |  |  |  | 120 | [5 empty] | 7.72 | 50.14 | [37 empty] | -15
| 01942.23 | [7 empty] | 39 | 5 | 41 | 0 | 2322 | 4054 | 7450 | 14903 |  |  |  | 117 |  |  | 2.8 |  |  | 8.49 | 58.73 |  |  |  | 0.0002 |  | 0.0041 |  |  | 0.0039 |  | 0.0001 | [6 empty] | 0 | 0 | 0 | [17 empty] | -20
| 01992.25 | [11 empty] | 2256 | 3907 | 7178 | 14088 |  |  |  | 118 | [5 empty] | 8.34 | 56.87 | [37 empty] | -17
| 02229.25 | [24 empty] | 8.25 | 55.51
| 02510.25 | [11 empty] | 1816 | 3063 | 5503 | 10694 | [9 empty] | 8.716 | 59.86
| 02724.23 | [7 empty] | 39 | 5 | 41 | 0 | 2192 | 3849 | 7087 | 14001 |  |  |  | 117 |  |  | 2.8 |  |  | 8.3 | 56.73 |  |  |  | 0.0002 |  | 0.0007 |  |  | 3e-05 |  | 0.0001 | [6 empty] | 0 | 0 | 0 | [17 empty] | -19
| 02896.24 | [13 empty] | 7741 | 14916 |  |  |  | 114 | [5 empty] | 8.53 | 59.97
| 0312.25 | [12 empty] | 3821 | 6926 | 13682 |  |  |  | 119 | [5 empty] | 8.276 | 55.69 | [37 empty] | -18
| 03159.24 | [12 empty] | 3500 | 7036 | 14173 | [9 empty] | 8.303 | 56.57
| 03602.23 | [11 empty] | 2467 | 4307 | 9021 | 17000 |  |  |  | 115 | [5 empty] | 8.57 | 60.05 | [17 empty] | 0 | 0 | 0 | [17 empty] | -18
| 0752.23 | [7 empty] | 39 | 5 | 41 | 0 | 2189 | 3849 | 7200 | 14123 |  |  |  | 117 |  |  | 3.2 |  |  | 8.22 | 56.03 |  |  |  | 0.0002 |  | 0.0002 |  |  | 0.0002 |  | 0.0002 | [6 empty] | 0 | 0 | 0 | [17 empty] | -14
| 0767.24 | [11 empty] | 2344 | 4083 | 7514 | 14665 |  |  |  | 116 |  |  | 3.1 |  |  | 8.35 | 57.8 |  |  |  | 0.00021 |  | 0.00038 |  |  | 2e-05 |  | 2e-05 | [6 empty] | 0 | 0 | 0 | [17 empty] | -22
| 0962.25 | [18 empty] | 120 | [5 empty] | 8.06 | 53.5 | [37 empty] | -11
| 0973/25 | [24 empty] | 8.023 | 51.43 | [37 empty] | -28
| typical | [5 empty] | 2 | [12 empty] | 128 |  |  | 4 |  |  |  | 52.97 | [37 empty] | -19
Базовое_масло_6 | 01302.25 | [12 empty] | 640 | 1000 | 1682 | 3017 |  |  | 126 | [5 empty] | 4.446 | 20.92 | [15 empty] | 835.5 | 832.2
| 03164.24 | [24 empty] | 4.223
| 0861.25 | [14 empty] | 1627 | [9 empty] | 4.32
| 093.25 | [12 empty] | 589 | 964 | 1627 | 2963 |  |  | 122 | [5 empty] | 4.3 | 20.09
| typical | [5 empty] | 3 | [12 empty] | 128 |  |  | 15 |  |  |  | 19.73 | [37 empty] | -20
| для С3 01342.25 | [14 empty] | 1732 | [9 empty] | 4.45
Базовое_масло_7 | 01045.23 | [7 empty] | 40 | 5 | 40 | 0 | 5413 | 11573 | [5 empty] | 93 |  |  | 5.4 |  |  | 9.214 | 77.6 |  |  |  | 0.00041 |  | 0.094 |  |  | 0.00063 |  | 3e-05 | [6 empty] | 10 | 0 | 0 | [17 empty] | -16
| 01301.22 | [7 empty] | 37 | 10 | 43 | 0 | 6028 | 12491 | 25600 |  |  |  |  | 89 |  |  | 6.4 |  |  | 9.26 | 80.34 |  |  |  | 3.8e-05 |  | 0.0991 |  |  | 3e-05 |  | 2e-05 | [6 empty] | 70 | 0 | 20 | [17 empty] | -19
| 01408.25 | [11 empty] | 5740 | 12398 | 24800 | 49600 | 99200 |  |  | 92 | [5 empty] | 9.298 | 78.85
| 01511.24 | [11 empty] | 5632 | 11264 | 24000 |  |  |  |  | 91 | [5 empty] | 9.14 | 77.38 | [15 empty] | 878.2 | 874.7 | [20 empty] | -15
| 01768.22 | [11 empty] | 5667 | 12160 | 25000 | 50000 |  |  |  | 90 |  |  | 6.5 |  |  | 9.146 | 78.02 |  |  |  | 0.00015 |  | 0.07599 |  |  | 4e-05 |  | 2.4e-05 | [6 empty] | 20 | 0 | 0 | [17 empty] | -19
| 0186.21 | [7 empty] | 39 | 40 | 41 | 0 | 6022 | 12857 | 25800 |  |  |  |  | 89 |  |  | 5.4 |  |  | 9.34 | 81.15 | [17 empty] | 10 | 0 | 0
| 02595.22 | [7 empty] | 39 | 5 | 41 | 5 | 5596 | 11861 | 24000 |  |  |  |  | 92 | [5 empty] | 9.25 | 78.65 |  |  |  | 3e-05 |  | 0.046 |  |  | 8e-05 |  | 5e-05 | [6 empty] | 0 | 0 | 0 | [17 empty] | -18
| 02787.24 | [11 empty] | 6016 | 13575 | [5 empty] | 91 | [5 empty] | 9.316 | 79.97 | [37 empty] | -15
| 03276.23 | [7 empty] | 39 | 5 | 41 | 0 | 5521 | 11811 | 24000 |  |  |  |  | 92 |  |  | 5.8 |  |  | 9.1 | 76.89 |  |  |  | 0.0002 |  | 0.099 |  |  | 0.0001 |  | 0.0001 | [6 empty] | 0 | 0 | 0 | [17 empty] | -16
| 03527.22 | [7 empty] | 38 | 10 | 42 | 0 | 5597 | 11915 | 28157 | 60000 |  |  |  | 91 |  |  | 5.5 |  |  | 9.22 | 78.57 |  |  |  | 0.0001 |  | 0.0788 |  |  | 0.0001 |  | 0.0001 | [6 empty] | 10 | 0 | 0 | [17 empty] | -19
| 0566.25 | [12 empty] | 12103 | 24200 | 48400 |  |  |  | 92 | [5 empty] | 9.15 | 77.39 | [37 empty] | -15
| 0575.23 | [7 empty] | 38 | 10 | 42 | 0 | 5273 | 11062 | 26044 | 67645 |  |  |  | 92 |  |  | 6.1 |  |  | 9.16 | 77.46 |  |  |  | 0.0002 |  | 0.0686 |  |  | 0.0002 |  | 0.0002 | [6 empty] | 20 | 0 | 0 | [17 empty] | -19
| 0763.24 | [11 empty] | 5585 | 12049 | 24000 | 48000 |  |  |  | 94 | [5 empty] | 9.2 | 76.92 |  |  |  | 0.0005 |  |  |  |  | 0.0001 |  | 0.0001 | [6 empty] | 0 | 0 | 0 | [17 empty] | -15
| 0770.22 | [7 empty] | 38 | 10 | 42 | 0 | 5977 | 12602 | 25204 | 51000 |  |  |  | 91 |  |  | 6.5 |  |  | 9.3 | 79.45 |  |  |  | 9e-05 |  | 0.0917 |  |  | 4e-05 |  | 4e-05 | [6 empty] | 20 | 0 | 0 | [17 empty] | -18
| 094.22 (D-2022-0022) | [7 empty] | 38 | 10 | 42 | 0 | 6005 | 12582 | [5 empty] | 90 |  |  | 5.6 |  |  | 9.39 | 81.32 |  |  |  | 8e-05 |  | 0.081 |  |  | 3e-05 |  | 1e-05 | [6 empty] | 0 | 0 | 0 | [17 empty] | -21
| 095.25 | [11 empty] | 5600 | 11925 | 20000 | [10 empty] | 9.13 | 76.92
| typical | [5 empty] | 1 | [12 empty] | 91 |  |  | 8 | [41 empty] | -15
Базовое_масло_8 | 01208.25 для SL | [24 empty] | 4.51
| typical | [5 empty] | 2 | [12 empty] | 105 |  |  | 15 |  |  |  | 21.26 | [37 empty] | -25
Базовое_масло_9 | 0768.24 | [6 empty] | 2.5 |  |  |  |  | 1325 | 2226 | 3936 | 7364 |  |  |  | 117 | [5 empty] | 6.55 | 40.37 |  |  |  | 0.00068 |  | 0.00106 |  |  | 0.00015 |  | 0.00018 |  |  |  |  | 801.3 | 797.7 | 0 | 0 | 0 | [17 empty] | -25 |  | 50
| 0862.25 | [14 empty] | 5986 | [9 empty] | 6.27
| 091.25 | [12 empty] | 1869 | 3226 | 5929 | 11706 | [8 empty] | 6.18 | 36.15
| typical | [5 empty] | 2 | [12 empty] | 119 |  |  | 7 |  |  |  | 36.3 | [37 empty] | -19
Депрессорная_присадка_1 | 017.24 | [24 empty] | 362.35
| 0800.24 | [24 empty] | 305.4
| 0862.24 | [24 empty] | 315.1 | 1828
| 13348.22 | [24 empty] | 172.4
| 9518.22 | [24 empty] | 213.5
| DPM 131 из ЦП | [24 empty] | 414
| DPM 189 | [24 empty] | 341.1
| DPM 265 от 12.08.202 | [41 empty] | 885.5 | 882.2
Депрессорная_присадка_2 | 121256 | [24 empty] | 300
| 5508.24 п.9 | [24 empty] | 324
| п.12 | [24 empty] | 300 | 2288.31
| п.14 (2023г) | [24 empty] | 350 | 3299
| п.35 | [24 empty] | 400
| п.60 от 12.01.2023 | [24 empty] | 300 | 3105.3
Депрессорная_присадка_3 | 0246.22 | [24 empty] | 113.83 | 846.19
| 28446.22 | [24 empty] | 110.2
Детергент_1 | 01558.25 | [29 empty] | 15.51 | [39 empty] | 328.2
| 0174.22 | [24 empty] | 163.5 |  | 11.2 |  |  | 11.2 | [39 empty] | 405.8
| 0269.25 | [24 empty] | 62.33 |  |  |  |  | 15.13 |  | 1.598 | [37 empty] | 344.1
| 03052.24 | [29 empty] | 14.71 | [39 empty] | 377.7
| 03203.23 | [24 empty] | 88.91 |  |  |  |  | 16.24 | [39 empty] | 404
| 0432.25 | [29 empty] | 15.76 | [39 empty] | 410.9
| 33444.21 | [24 empty] | 109.92 |  |  |  |  | 15.39 | [39 empty] | 406.34 | 391.6
| typical | [24 empty] | 90 | [15 empty] | 0.6571428571 | [7 empty] | 35 |  |  |  |  | 38 | 15.54 | 23 |  | 1.6 | [11 empty] | 400
| из 328 р-р 01295.23 | [24 empty] | 125 |  |  |  |  | 16.29 |  |  |  |  | 0.0006 |  | 0.0007 | [32 empty] | 407
Детергент_10 | 0688.25 | [24 empty] | 29.07 |  |  |  |  | 6.301 |  | 0.519 | [6 empty] | 31591 | [30 empty] | 158.2 | 163.6
| typical | [40 empty] | 1.5 | [7 empty] | 20 |  |  | 0.03 |  | 50 | 6.3 | 30 |  | 0.5
Детергент_11 | typical | [24 empty] | 80 | [15 empty] | 0.7142857143 | [7 empty] | 35 |  |  |  |  | 45 | 15.5 | 25 |  | 1.5 | [11 empty] | 400
Детергент_12 | 8476.23 | [24 empty] | 81.46 |  |  |  |  | 16.3 |  | 1.56 | [37 empty] | 434.4
| typical | [40 empty] | 0.7142857143 | 1.2 | [6 empty] | 35 |  |  | 0.2 |  | 40 | 15.7 | 25 |  | 1.73
Детергент_13 | typical | [40 empty] | 0.7142857143 | [7 empty] | 35 |  |  |  |  | 45 | 15.5 | 25 |  | 1.6 | [11 empty] | 400
| бочка 14 | [24 empty] | 88.76 | [45 empty] | 399
Детергент_14 | typical | [24 empty] | 53.93 | [15 empty] | 33.33333333 | [7 empty] | 1.5 |  |  |  |  | 48 | 3.9 | 50 |  | 3.1 |  |  |  | 1.15 | [7 empty] | 110
Детергент_15 | typical | [24 empty] | 310 | [15 empty] | 2 | [7 empty] | 20 |  |  |  |  | 40 | 9.51 | 40 |  | 3.3 |  |  |  | 1.3 | [7 empty] | 255
Детергент_16 | typical | [24 empty] | 31.3 | [15 empty] | 4 | [7 empty] | 10 |  |  | 0.05 |  | 50 | 5.62 | 40 |  | 2.44 |  |  |  | 1.01 | [7 empty] | 156.2
Детергент_17 | 03133.22 | [24 empty] | 21.5 |  |  |  |  | 6.59 |  |  |  |  | 0.0015 |  | 0.0005 | [32 empty] | 173.6
| typical | [40 empty] | 3 | 0.99 | [6 empty] | 10 |  |  |  |  | 60 | 6.6 | 30
Детергент_18 | 01637.24 | [24 empty] | 71.18 |  |  |  | 5.88 |  |  |  |  | 0.0002 |  | 0.0002 | [33 empty] | 150.4
| typical | [40 empty] | 4 | 0.997 | [6 empty] | 10 |  |  |  |  | 50 | 5.5 | 40 |  | 2.6 |  |  |  | 1.2
Детергент_19 | 03134.22 | [24 empty] | 48.82 |  |  |  |  | 9.91 |  |  |  |  | 0.002 |  | 0.00012 | [32 empty] | 253.1
| typical | [40 empty] | 1.5 | [7 empty] | 20 |  |  | 0.03 |  | 50 | 10.2 | 30
Детергент_2 | 01297.23 | [24 empty] | 14.47 |  |  |  |  | 6.48 |  |  |  |  | 0.0004 |  | 0.0002 | [32 empty] | 171
| 02957.22 | [24 empty] | 14.62 |  |  |  |  | 6.33 | [39 empty] | 173.3
| typical | [40 empty] | 1.5 | 1.2 | [6 empty] | 20 |  |  |  |  | 50 | 6.34 | 30
Детергент_20 | 03007.22 | [24 empty] | 314.7 |  |  |  |  | 8.63 |  | 2.79 |  |  | 0.002 |  | 0.003 | [32 empty] | 240.3
| typical | [40 empty] | 1.333333333 | [7 empty] | 30 |  |  |  |  | 30 | 8.53 | 40 |  | 3 |  |  |  | 1.3
Детергент_21 | typical | [24 empty] | 300 | [15 empty] | 1.333333333 | [7 empty] | 30 |  |  |  |  | 30 |  | 40 |  | 2.1
Детергент_22 | 03009.22 | [24 empty] | 117.8 |  |  |  |  | 11.43 |  | 0.097 |  |  | 0.0008 |  | 0.0014 | [32 empty] | 324.2
| typical | [40 empty] | 1.6 | [7 empty] | 25 |  |  |  |  | 20 | 11.08 | 40
Детергент_23 | typical | [24 empty] | 27 | [15 empty] | 40 | [6 empty] | 60 | 1 |  |  |  |  | 59 | 2.54 | 40 |  | 2.65 | [11 empty] | 29.2
Детергент_3 | 01714.24 | [69 empty] | 167.3
| 48670.24 | [24 empty] | 92.76 |  |  |  |  | 5.66 |  | 2.65
| typical | [24 empty] | 180 | [15 empty] | 4 | [7 empty] | 10 |  |  |  |  | 60 | 5.8 | 40 |  | 2.6 |  |  |  | 1.3 | [7 empty] | 150
Детергент_4 | 02585.22 | [24 empty] | 16.58 |  |  |  |  | 6.18 |  |  |  |  | 0.005 |  | 0.008
| 02623.22 | [24 empty] | 15.6 |  |  |  |  | 4.72 |  | 2.5 |  |  | 0.9 |  | 0.88 | [32 empty] | 149.6 | 151.3
| 02849.22 | [24 empty] | 15.66 |  |  |  |  | 5.392 |  | 2.378 |  |  | 0.95 |  | 1.114 | [32 empty] | 151.3 | 148.6
| 0338.22 | [24 empty] | 16.68 |  |  |  |  | 6.144 | [6 empty] | 0.0064 | [32 empty] | 168
| 14558.22 | [29 empty] | 5.48 |  |  |  |  | 0.888 |  | 1.127
| typical | [24 empty] | 15.55 | [15 empty] | 3 | [7 empty] | 10 |  |  | 0.09 |  | 60 | 6.34 | 30 | [13 empty] | 170
Детергент_5 | typical | [40 empty] | 40 | [6 empty] | 100 | 1 |  |  |  |  | 60 | 2.48 | 40 |  | 2.4
Детергент_6 | 01066.23 | [24 empty] | 262.6 |  |  |  |  | 10.13 |  | 3.154 |  |  | 0.0006 |  | 0.0001 | [32 empty] | 315.1
| 02034.22 | [24 empty] | 215.7 |  |  |  |  | 10.33 |  | 2.81 |  |  | 0.0012 |  | 0.001 | [32 empty] | 272.7
| 02657.22 | [24 empty] | 271.9 |  |  |  |  | 10.59 |  | 0.326 |  |  | 0.0006 |  | 0.0005 | [32 empty] | 269.4 | 272.8
| 03340.22 | [24 empty] | 269.9 |  |  |  |  | 10.14 | [39 empty] | 276.1
| typical | [40 empty] | 2 | 1.09 | [6 empty] | 20 |  |  | 0.05 |  | 40 | 5.6 | 40 |  | 3.3 |  |  |  | 1.62
Детергент_7 | 03229.24 | [29 empty] | 2.484 |  |  |  |  | 2.873 |  | 0.0344
| typical | [40 empty] | 40 | [6 empty] | 100 | 1 |  |  |  |  | 60 | 2.48 | 40 |  | 2.4
| синтетический | [24 empty] | 31.81
Детергент_8 | typical | [40 empty] | 0.7142857143 | [7 empty] | 35 |  |  |  |  | 45 |  | 25 |  | 1.9 | [11 empty] | 400
Детергент_9 | 0241.25 | [24 empty] | 14.96 |  |  |  |  | 6.77 |  | 0.165 | [6 empty] | 28438 | [30 empty] | 171.7 | 161.2
| typical | [24 empty] | 16 | [15 empty] | 2 | 1.2 | [6 empty] | 15 |  |  |  |  | 55 | 6.34 | 30 | [13 empty] | 170
Дисперсант_1 | 03067.22 | [24 empty] | 248.7 |  |  |  |  | 0.002 |  |  |  |  | 0.002 |  | 0.003 | [32 empty] | 40.9
| 36524.20 | [24 empty] | 245.86 | [44 empty] | 49.1
| typical | [19 empty] | 1.6 |  |  | 216 |  |  |  |  | 1300 | [21 empty] | 2.1 | 0 |  | 45 | [16 empty] | 45
Дисперсант_10 | 01930.24 | [69 empty] | 23.96
| typical | [19 empty] | 1.6 |  |  | 350 |  |  |  |  | 1300 | [21 empty] | 1.2 | 0.6 |  | 50
Дисперсант_11 | 02688.24 | [24 empty] | 488 |  | 6.508 | [10 empty] | 1.491 | [29 empty] | 7.7 |  | 31.017 | 20.83
| typical | [19 empty] | 1.6 |  |  | 488 |  |  |  |  | 1300 | [21 empty] | 1.2 | 0.6 |  | 50
Дисперсант_12 | 02689.24 | [24 empty] | 512 |  | 5.45 | [10 empty] | 1.644 | [29 empty] | 6.9 |  | 31.278 | 22.26
| typical | [19 empty] | 1.6 |  |  | 512 |  |  |  |  | 1300 | [21 empty] | 1.2 | 0.6 |  | 50
Дисперсант_13 | 02690.24 | [24 empty] | 442 |  | 6.174 | [10 empty] | 1.664 | [29 empty] | 7.8 |  | 31.885 | 20.56
| typical | [19 empty] | 1.6 |  |  | 442 |  |  |  |  | 1300 | [21 empty] | 1.2 | 0.6 |  | 50
Дисперсант_2 | 01025.23 | [24 empty] | 417.9 |  |  |  |  | 0.0009 |  | 0.0027 |  |  | 0.0007 |  | 0.0002 | [32 empty] | 17.5
| typical | [19 empty] | 1.6 |  |  | 413 |  |  |  |  | 2300 | [21 empty] | 1.1 | 0 |  | 50
Дисперсант_3 | 01030.23 | [24 empty] | 186.1 |  |  |  |  | 0.002 |  | 0.048 |  |  | 0.002 |  | 0.0001 | [32 empty] | 21
| typical | [19 empty] | 1.6 |  |  | 194 |  |  |  |  | 1300 | [21 empty] | 1.28 | 0.44 |  | 40
| П-23-035 | [24 empty] | 182.45 |  |  |  |  | 0.0001 |  | 0.049 |  |  | 0.0045 |  | 0.0001 | [32 empty] | 26
Дисперсант_4 | 0139.25 ол12 | [24 empty] | 215.8 |  | 1.031 | [40 empty] | 3 |  | 54.43 | 36.23
| 08.07.24 | [24 empty] | 1278.4
| typical | [19 empty] | 1.6 |  |  | 215.8 |  |  |  |  | 1300 | [21 empty] | 1.9 | 0 |  | 50 | [16 empty] | 54.4
Дисперсант_5 | typical | [19 empty] | 1.6 |  |  | 216 |  |  |  |  | 1300 | [21 empty] | 2.1 | 0 |  | 45 | [16 empty] | 45
Дисперсант_6 | 077.25 | [24 empty] | 436 |  | 0.571 | [40 empty] | 4.5 |  | 22.7 | 16.7
| typical | [19 empty] | 1.6 |  |  | 413 |  |  |  |  | 2300 | [21 empty] | 1.1 | 0 |  | 50
| отбор 26.11.24 | [24 empty] | 422.6 | [44 empty] | 26.14
Дисперсант_7 | typical | [19 empty] | 1.6 |  |  | 161 |  |  |  |  | 1300 | [21 empty] | 1.29 | 0 |  | 50 | [16 empty] | 24.2
Дисперсант_8 | typical | [19 empty] | 1.6 |  |  | 400 |  |  |  |  | 2300 | [21 empty] | 1.2 | 0 | [18 empty] | 25
Дисперсант_9 | 02718.22 | [24 empty] | 410 | [44 empty] | 18.9
| typical | [19 empty] | 1.6 |  |  | 400 |  |  |  |  | 2300 | [21 empty] | 1.1 | 0 |  | 50 | [16 empty] | 25
Загуститель_1 | 01007.22 (8,2%) | [24 empty] | 339.6
| 01076.24 10% в HVI-4 | [24 empty] | 445.5 | [16 empty] | 844.7 | 841.7
| 01277.22 | [24 empty] | 335.9
| 01935.22 (8,2%) | [24 empty] | 327.5
| 02560.22 (9%вSN-150) | [24 empty] | 451.9
| 0306.25 9,8% 2гр | [24 empty] | 508.9
| 03377.23 10% в HVI-4 | [24 empty] | 495.6
| 0396.25 9,8% 2 гр | [24 empty] | 493.8
| 0420.23 (10%HVI-4Ян) | [24 empty] | 472.66
| 0435.24 9,8% во 2 гр | [24 empty] | 469.9
| 0488.23 | [24 empty] | 473.7
| typical | [20 empty] | 25 | [35 empty] | 100 |  |  | 1.04 | 30000
Загуститель_2 | 071.21 | [24 empty] | 360
| 0773.22 (8.5%) | [24 empty] | 373.32
Загуститель_3 | 01658.23 8,6% в 2Гр. | [24 empty] | 446
| 02984.24 8,6% 2 гр | [24 empty] | 436.3
| 03277.23 | [24 empty] | 439.8
| typical | [20 empty] | 15 | [35 empty] | 100
Противоизносная_присадка_1 | 01296.23 | [24 empty] | 9.16 |  |  |  |  | 0.02 |  |  |  |  | 8.4 |  | 9.1
| 02958.22 | [24 empty] | 9.19 | [6 empty] | 16.41 |  |  | 8.939 |  | 9.182
| typical |  |  |  |  | 0.91 | [26 empty] | 17.6 |  |  | 8.28 |  | 9.05
Противоизносная_присадка_10 | 02028.22 | [24 empty] | 11.59 | [9 empty] | 9.4 |  | 11.1 | [33 empty] | 16.08
| typical |  |  |  |  | 0.85 | [12 empty] | 14.8 | [13 empty] | 17.8 | [37 empty] | 18.7
Противоизносная_присадка_11 | 0242.25 | [31 empty] | 17.42 |  |  | 8.6 |  | 9.44
| typical |  |  |  |  | 0.91 | [26 empty] | 17.6 |  |  | 8.28 |  | 9.05
Противоизносная_присадка_17 | 01077.24 Arkema | [24 empty] | 8.85 |  |  |  | 0.0064 |  | 18.47 |  |  | 8.706 |  | 9.328
| 01078.24 Celanese | [24 empty] | 8.46 |  |  |  | 0.007 |  | 18.24 |  |  | 8.784 |  | 8.914
| 02692.23 | [24 empty] | 10.5 |  |  |  | 0.003 |  | 16.5 |  |  | 8.409 |  | 9.541
| typical |  |  |  |  | 0.92 | [12 empty] | 6 | [13 empty] | 17.6 |  |  | 8.3 |  | 9
Противоизносная_присадка_18 | 01872.24 | [29 empty] | 0.0006 |  | 16.88 |  |  | 8.4 |  | 8.78
| 02125.25 (№1) | [24 empty] | 8.286 |  |  |  | 0.0001 |  | 17.25 |  |  | 8.594 |  | 8.656 | [33 empty] | 10.9
| 02126.25 (№2) | [24 empty] | 9.797 |  |  |  | 0.0001 |  | 17.03 |  |  | 8.532 |  | 9.262 | [33 empty] | 11.1
| typical |  |  |  |  | 0.83 | [26 empty] | 17.68 |  |  | 8.09 |  | 9.7 | [32 empty] | 20.4
Противоизносная_присадка_2 | 01026.23 | [24 empty] | 14.75 |  |  |  |  | 0.024 |  | 16.58 |  |  | 8.13 |  | 9.39
| 0112.22 | [24 empty] | 13.37 |  |  |  |  | 0 |  | 15.95 |  |  | 8.22 |  | 9.65 | [32 empty] | 19.65
| 02622.22 | [24 empty] | 13.33 | [6 empty] | 16.97 |  |  | 8 |  | 9.25 | [33 empty] | 14.73
| typical |  |  |  |  | 0.87 | [12 empty] | 20 | [13 empty] | 15 |  |  | 7.8 |  | 9 | [32 empty] | 10
Противоизносная_присадка_20 | 02976.22 | [24 empty] | 8.99 |  |  |  |  | 0.001 |  | 15.97 |  |  | 8.719 |  | 9.179
| typical |  |  |  |  | 0.91
Противоизносная_присадка_21 | 01578.24 | [24 empty] | 17.03 |  |  |  |  | 0.01 |  | 17.682 |  |  | 8.09 |  | 9.696
| typical |  |  |  |  | 0.83 | [64 empty] | 20.4
Противоизносная_присадка_22 | typical |  |  |  |  | 0.99 | [26 empty] | 19 |  |  | 9.5 |  | 9.6
Противоизносная_присадка_24 | 02360.22 | [24 empty] | 11.81 |  |  |  |  | 0.007 |  | 16.1 |  |  | 7.7 |  | 9 | [33 empty] | 20.85
| typical |  |  |  |  | 0.87
Противоизносная_присадка_25 | COMP-2024-0018-M | [31 empty] | 16.16 |  |  | 8.62 |  | 9.12
| typical |  |  |  |  | 0.95
Противоизносная_присадка_26 | COMP-2024-0017-M | [29 empty] | 0 |  | 16.5 |  |  | 8.45 |  | 9.19
| typical |  |  |  |  | 0.92
Противоизносная_присадка_27 | 01363.24 | [24 empty] | 9.4 |  |  |  | 0.005 |  | 18.99 |  |  | 8.928 |  | 9.233
| typical |  |  |  |  | 0.92 | [12 empty] | 6 | [13 empty] | 17.6 |  |  | 8.3 |  | 9
Противоизносная_присадка_28 | 0784.24 | [24 empty] | 10.15 |  |  |  |  | 0.001 |  | 16.46 |  |  | 8.82 |  | 9.17
| typical |  |  |  |  | 0.8
Противоизносная_присадка_29 | 03073.24 | [24 empty] | 14.94 |  |  |  |  | 0.0004 |  | 17.94 |  |  | 9.32 |  | 10.09 | [32 empty] | 19.93 | 14.47
| typical |  |  |  |  | 0.9473684211
Противоизносная_присадка_5 | 02975.22 | [24 empty] | 12.17 |  |  |  |  | 0.0001 |  | 15.99 |  |  | 8.768 |  | 8.85
| typical |  |  |  |  | 0.88 | [12 empty] | 24.8
Противоизносная_присадка_7 | 02359.22 | [24 empty] | 13.66 |  |  |  |  | 0.006 |  |  |  |  | 7.7 |  | 9 | [33 empty] | 19.72
Противоизносная_присадка_8 | 0186.22 | [24 empty] | 13.74 |  |  |  |  | 0.001 |  |  |  |  | 8.049 |  | 9.095 | [32 empty] | 17.8
| typical |  |  |  |  | 1 | [12 empty] | 20 | [13 empty] | 15 |  |  | 7.37 |  | 7.35 | [32 empty] | 19.7
Соединение_молибдена_1 | typical | 7.5 | 150 | [32 empty] | 0
Соединение_молибдена_2 | typical | 10 | [33 empty] | 0 |  |  |  |  | 1.1
Соединение_молибдена_3 | typical | 8.02 | 195 | [32 empty] | 0
Соединение_молибдена_4 | typical | 10 | [33 empty] | 0 |  |  |  |  | 1.1
Соединение_молибдена_5 | typical | 10 | [33 empty] | 3.5 |  |  |  |  | 1.25
Соединение_молибдена_6 | 01027.23 | [24 empty] | 26.69
| typical | 10 | 135 | [32 empty] | 0 |  |  |  |  | 1.09

## Пропуски по компонентам
Компонент | Наименование партии | Пропусков | Всего показателей | Заполнено, %
Соединение_молибдена_6 | 01027.23 | 73 | 74 | 1.4
Антиоксидант_1 | 02717.22 | 73 | 74 | 1.4
Загуститель_2 | 0773.22 (8.5%) | 73 | 74 | 1.4
Базовое_масло_15 | typical | 73 | 74 | 1.4
Противоизносная_присадка_24 | typical | 73 | 74 | 1.4
Противоизносная_присадка_25 | typical | 73 | 74 | 1.4
Противоизносная_присадка_20 | typical | 73 | 74 | 1.4
Базовое_масло_11 | typical | 73 | 74 | 1.4
Загуститель_3 | 02984.24 8,6% 2 гр | 73 | 74 | 1.4
Загуститель_3 | 03277.23 | 73 | 74 | 1.4
Загуститель_2 | 071.21 | 73 | 74 | 1.4
Загуститель_3 | 01658.23 8,6% в 2Гр. | 73 | 74 | 1.4
Загуститель_1 | 0488.23 | 73 | 74 | 1.4
Противоизносная_присадка_26 | typical | 73 | 74 | 1.4
Противоизносная_присадка_28 | typical | 73 | 74 | 1.4
Противоизносная_присадка_29 | typical | 73 | 74 | 1.4
Депрессорная_присадка_1 | 9518.22 | 73 | 74 | 1.4
Депрессорная_присадка_1 | DPM 131 из ЦП | 73 | 74 | 1.4
Депрессорная_присадка_3 | 28446.22 | 73 | 74 | 1.4
Дисперсант_10 | 01930.24 | 73 | 74 | 1.4
Депрессорная_присадка_1 | 017.24 | 73 | 74 | 1.4
Базовое_масло_6 | 03164.24 | 73 | 74 | 1.4
Базовое_масло_8 | 01208.25 для SL | 73 | 74 | 1.4
Детергент_7 | синтетический | 73 | 74 | 1.4
Дисперсант_4 | 08.07.24 | 73 | 74 | 1.4
Загуститель_1 | 01007.22 (8,2%) | 73 | 74 | 1.4
Загуститель_1 | 01277.22 | 73 | 74 | 1.4
Загуститель_1 | 01935.22 (8,2%) | 73 | 74 | 1.4
Загуститель_1 | 02560.22 (9%вSN-150) | 73 | 74 | 1.4
Загуститель_1 | 0306.25 9,8% 2гр | 73 | 74 | 1.4
Загуститель_1 | 03377.23 10% в HVI-4 | 73 | 74 | 1.4
Загуститель_1 | 0396.25 9,8% 2 гр | 73 | 74 | 1.4
Загуститель_1 | 0420.23 (10%HVI-4Ян) | 73 | 74 | 1.4
Загуститель_1 | 0435.24 9,8% во 2 гр | 73 | 74 | 1.4
Депрессорная_присадка_1 | 0800.24 | 73 | 74 | 1.4
Депрессорная_присадка_1 | 13348.22 | 73 | 74 | 1.4
Антиоксидант_14 | 19776.19 | 73 | 74 | 1.4
Детергент_3 | 01714.24 | 73 | 74 | 1.4
Депрессорная_присадка_2 | 5508.24 п.9 | 73 | 74 | 1.4
Депрессорная_присадка_2 | 121256 | 73 | 74 | 1.4
Депрессорная_присадка_1 | DPM 189 | 73 | 74 | 1.4
Депрессорная_присадка_2 | п.35 | 73 | 74 | 1.4
Дисперсант_6 | отбор 26.11.24 | 72 | 74 | 2.7
Базовое_масло_6 | для С3 01342.25 | 72 | 74 | 2.7
Дисперсант_1 | 36524.20 | 72 | 74 | 2.7
Базовое_масло_16 | typical | 72 | 74 | 2.7
Загуститель_3 | typical | 72 | 74 | 2.7
Базовое_масло_10 | 0285.21 | 72 | 74 | 2.7
Базовое_масло_1 | 02228.25 | 72 | 74 | 2.7
Противоизносная_присадка_21 | typical | 72 | 74 | 2.7
Базовое_масло_17 | typical | 72 | 74 | 2.7
Базовое_масло_13 | typical | 72 | 74 | 2.7
Базовое_масло_3 | 01278.24 | 72 | 74 | 2.7
Детергент_1 | 0432.25 | 72 | 74 | 2.7
Депрессорная_присадка_2 | п.12 | 72 | 74 | 2.7
Депрессорная_присадка_2 | п.14 (2023г) | 72 | 74 | 2.7
Депрессорная_присадка_3 | 0246.22 | 72 | 74 | 2.7
Детергент_1 | 01558.25 | 72 | 74 | 2.7
Антиоксидант_3 | 02719.22 | 72 | 74 | 2.7
Антиоксидант_3 | 01029/23 | 72 | 74 | 2.7
Противоизносная_присадка_5 | typical | 72 | 74 | 2.7
Антиоксидант_2 | 01623.24 | 72 | 74 | 2.7
Дисперсант_9 | 02718.22 | 72 | 74 | 2.7
Базовое_масло_6 | 0861.25 | 72 | 74 | 2.7
Депрессорная_присадка_2 | п.60 от 12.01.2023 | 72 | 74 | 2.7
Депрессорная_присадка_1 | DPM 265 от 12.08.202 | 72 | 74 | 2.7
Базовое_масло_5 | 02229.25 | 72 | 74 | 2.7
Базовое_масло_5 | 01085.25 | 72 | 74 | 2.7
Базовое_масло_9 | 0862.25 | 72 | 74 | 2.7
Депрессорная_присадка_1 | 0862.24 | 72 | 74 | 2.7
Детергент_13 | бочка 14 | 72 | 74 | 2.7
Детергент_1 | 03052.24 | 72 | 74 | 2.7
Детергент_2 | 02957.22 | 71 | 74 | 4.1
Детергент_1 | 03203.23 | 71 | 74 | 4.1
Противоизносная_присадка_11 | 0242.25 | 71 | 74 | 4.1
Базовое_масло_16 | 02959.22 | 71 | 74 | 4.1
Базовое_масло_2 | 02425.24 | 71 | 74 | 4.1
Базовое_масло_2 | 0858.25 | 71 | 74 | 4.1
Антиоксидант_1 | 01028.23 | 71 | 74 | 4.1
Соединение_молибдена_5 | typical | 71 | 74 | 4.1
Базовое_масло_12 | typical | 71 | 74 | 4.1
Противоизносная_присадка_25 | COMP-2024-0018-M | 71 | 74 | 4.1
Антиоксидант_12 | 02670.23 | 71 | 74 | 4.1
Детергент_6 | 03340.22 | 71 | 74 | 4.1
Базовое_масло_4 | 01209.25 для SL | 71 | 74 | 4.1
Загуститель_1 | 01076.24 10% в HVI-4 | 71 | 74 | 4.1
Соединение_молибдена_4 | typical | 71 | 74 | 4.1
Детергент_3 | 48670.24 | 71 | 74 | 4.1
Детергент_4 | 14558.22 | 71 | 74 | 4.1
Детергент_7 | 03229.24 | 71 | 74 | 4.1
Базовое_масло_5 | 0973/25 | 71 | 74 | 4.1
Соединение_молибдена_1 | typical | 71 | 74 | 4.1
Соединение_молибдена_2 | typical | 71 | 74 | 4.1
Соединение_молибдена_3 | typical | 71 | 74 | 4.1
Базовое_масло_7 | typical | 70 | 74 | 5.4
Базовое_масло_4 | typical | 70 | 74 | 5.4
Базовое_масло_5 | 0962.25 | 70 | 74 | 5.4
Базовое_масло_3 | 02502.24 | 70 | 74 | 5.4
Противоизносная_присадка_10 | typical | 70 | 74 | 5.4
Антипенная_присадка_3 | б/н | 70 | 74 | 5.4
Противоизносная_присадка_26 | COMP-2024-0017-M | 70 | 74 | 5.4
Противоизносная_присадка_22 | typical | 70 | 74 | 5.4
Соединение_молибдена_6 | typical | 70 | 74 | 5.4
Детергент_4 | 0338.22 | 70 | 74 | 5.4
Детергент_12 | 8476.23 | 70 | 74 | 5.4
Детергент_4 | 02585.22 | 70 | 74 | 5.4
Детергент_1 | 33444.21 | 70 | 74 | 5.4
Детергент_1 | 0174.22 | 70 | 74 | 5.4
Детергент_1 | 0269.25 | 70 | 74 | 5.4
Противоизносная_присадка_10 | 02028.22 | 70 | 74 | 5.4
Базовое_масло_14 | typical | 70 | 74 | 5.4
Противоизносная_присадка_18 | 01872.24 | 70 | 74 | 5.4
Противоизносная_присадка_11 | typical | 70 | 74 | 5.4
Загуститель_1 | typical | 70 | 74 | 5.4
Противоизносная_присадка_1 | 01296.23 | 70 | 74 | 5.4
Противоизносная_присадка_1 | 02958.22 | 70 | 74 | 5.4
Противоизносная_присадка_1 | typical | 70 | 74 | 5.4
Базовое_масло_2 | typical | 70 | 74 | 5.4
Противоизносная_присадка_21 | 01578.24 | 69 | 74 | 6.8
Противоизносная_присадка_18 | typical | 69 | 74 | 6.8
Противоизносная_присадка_20 | 02976.22 | 69 | 74 | 6.8
Противоизносная_присадка_2 | 02622.22 | 69 | 74 | 6.8
Базовое_масло_12 | 02907.23 | 69 | 74 | 6.8
Противоизносная_присадка_2 | 01026.23 | 69 | 74 | 6.8
Базовое_масло_1 | 0318.25 | 69 | 74 | 6.8
Базовое_масло_2 | 094.25 | 69 | 74 | 6.8
Противоизносная_присадка_17 | 01077.24 Arkema | 69 | 74 | 6.8
Противоизносная_присадка_17 | typical | 69 | 74 | 6.8
Противоизносная_присадка_17 | 02692.23 | 69 | 74 | 6.8
Противоизносная_присадка_17 | 01078.24 Celanese | 69 | 74 | 6.8
Детергент_17 | 03133.22 | 69 | 74 | 6.8
Противоизносная_присадка_27 | typical | 69 | 74 | 6.8
Противоизносная_присадка_7 | 02359.22 | 69 | 74 | 6.8
Противоизносная_присадка_5 | 02975.22 | 69 | 74 | 6.8
Противоизносная_присадка_27 | 01363.24 | 69 | 74 | 6.8
Противоизносная_присадка_28 | 0784.24 | 69 | 74 | 6.8
Дисперсант_4 | 0139.25 ол12 | 69 | 74 | 6.8
Базовое_масло_5 | 02896.24 | 69 | 74 | 6.8
Базовое_масло_8 | typical | 69 | 74 | 6.8
Дисперсант_1 | 03067.22 | 69 | 74 | 6.8
Базовое_масло_5 | 03159.24 | 69 | 74 | 6.8
Детергент_1 | из 328 р-р 01295.23 | 69 | 74 | 6.8
Детергент_18 | 01637.24 | 69 | 74 | 6.8
Детергент_22 | typical | 69 | 74 | 6.8
Детергент_19 | 03134.22 | 69 | 74 | 6.8
Детергент_2 | 01297.23 | 69 | 74 | 6.8
Противоизносная_присадка_8 | 0186.22 | 69 | 74 | 6.8
Базовое_масло_6 | typical | 69 | 74 | 6.8
Базовое_масло_9 | typical | 69 | 74 | 6.8
Дисперсант_6 | 077.25 | 69 | 74 | 6.8
Базовое_масло_5 | typical | 69 | 74 | 6.8
Базовое_масло_7 | 095.25 | 69 | 74 | 6.8
Базовое_масло_1 | 02593.23 | 68 | 74 | 8.1
Базовое_масло_1 | 02509.25 | 68 | 74 | 8.1
Противоизносная_присадка_2 | 0112.22 | 68 | 74 | 8.1
Противоизносная_присадка_18 | 02125.25 (№1) | 68 | 74 | 8.1
Базовое_масло_1 | typical | 68 | 74 | 8.1
Противоизносная_присадка_18 | 02126.25 (№2) | 68 | 74 | 8.1
Базовое_масло_1 | 01595.25 | 68 | 74 | 8.1
Базовое_масло_10 | typical | 68 | 74 | 8.1
Противоизносная_присадка_24 | 02360.22 | 68 | 74 | 8.1
Противоизносная_присадка_2 | typical | 68 | 74 | 8.1
Базовое_масло_16 | 067.23 | 68 | 74 | 8.1
Детергент_6 | 02034.22 | 68 | 74 | 8.1
Детергент_6 | 01066.23 | 68 | 74 | 8.1
Дисперсант_12 | 02689.24 | 68 | 74 | 8.1
Дисперсант_13 | 02690.24 | 68 | 74 | 8.1
Детергент_9 | 0241.25 | 68 | 74 | 8.1
Базовое_масло_9 | 091.25 | 68 | 74 | 8.1
Дисперсант_12 | typical | 68 | 74 | 8.1
Дисперсант_10 | typical | 68 | 74 | 8.1
Дисперсант_11 | 02688.24 | 68 | 74 | 8.1
Дисперсант_11 | typical | 68 | 74 | 8.1
Базовое_масло_7 | 02787.24 | 68 | 74 | 8.1
Дисперсант_6 | typical | 68 | 74 | 8.1
Дисперсант_13 | typical | 68 | 74 | 8.1
Дисперсант_2 | 01025.23 | 68 | 74 | 8.1
Базовое_масло_5 | 02510.25 | 68 | 74 | 8.1
Дисперсант_2 | typical | 68 | 74 | 8.1
Дисперсант_3 | 01030.23 | 68 | 74 | 8.1
Дисперсант_3 | typical | 68 | 74 | 8.1
Дисперсант_3 | П-23-035 | 68 | 74 | 8.1
Дисперсант_8 | typical | 68 | 74 | 8.1
Базовое_масло_3 | typical | 68 | 74 | 8.1
Детергент_8 | typical | 68 | 74 | 8.1
Детергент_10 | 0688.25 | 68 | 74 | 8.1
Противоизносная_присадка_8 | typical | 68 | 74 | 8.1
Детергент_17 | typical | 68 | 74 | 8.1
Детергент_21 | typical | 68 | 74 | 8.1
Детергент_22 | 03009.22 | 68 | 74 | 8.1
Детергент_2 | typical | 68 | 74 | 8.1
Детергент_20 | 03007.22 | 68 | 74 | 8.1
Детергент_19 | typical | 68 | 74 | 8.1
Антиоксидант_3 | 01198.23 | 68 | 74 | 8.1
Антиоксидант_12 | typical | 67 | 74 | 9.5
Противоизносная_присадка_29 | 03073.24 | 67 | 74 | 9.5
Детергент_20 | typical | 67 | 74 | 9.5
Детергент_10 | typical | 67 | 74 | 9.5
Детергент_13 | typical | 67 | 74 | 9.5
Детергент_4 | 02623.22 | 67 | 74 | 9.5
Базовое_масло_6 | 093.25 | 67 | 74 | 9.5
Базовое_масло_5 | 01056.25 | 67 | 74 | 9.5
Дисперсант_1 | typical | 67 | 74 | 9.5
Базовое_масло_7 | 0566.25 | 67 | 74 | 9.5
Детергент_5 | typical | 67 | 74 | 9.5
Детергент_6 | 02657.22 | 67 | 74 | 9.5
Базовое_масло_5 | 01624.25 | 67 | 74 | 9.5
Детергент_7 | typical | 67 | 74 | 9.5
Детергент_4 | 02849.22 | 67 | 74 | 9.5
Базовое_масло_14 | Р-10 от 13.05.2024 | 67 | 74 | 9.5
Дисперсант_9 | typical | 67 | 74 | 9.5
Базовое_масло_3 | 02868.23 200л | 67 | 74 | 9.5
Дисперсант_4 | typical | 67 | 74 | 9.5
Дисперсант_5 | typical | 67 | 74 | 9.5
Дисперсант_7 | typical | 67 | 74 | 9.5
Базовое_масло_5 | 0312.25 | 67 | 74 | 9.5
Базовое_масло_14 | _22.04.2025 | 67 | 74 | 9.5
Антиоксидант_10 | 4793.19 | 67 | 74 | 9.5
Базовое_масло_15 | 02602.23 | 67 | 74 | 9.5
Детергент_4 | typical | 66 | 74 | 10.8
Базовое_масло_16 | 25721.17 | 66 | 74 | 10.8
Базовое_масло_1 | 090.25 | 66 | 74 | 10.8
Базовое_масло_7 | 01408.25 | 66 | 74 | 10.8
Базовое_масло_5 | 01992.25 | 66 | 74 | 10.8
Детергент_9 | typical | 66 | 74 | 10.8
Антиоксидант_8 | typical | 66 | 74 | 10.8
Детергент_12 | typical | 66 | 74 | 10.8
Антиоксидант_2 | typical | 66 | 74 | 10.8
Детергент_1 | typical | 66 | 74 | 10.8
Детергент_11 | typical | 66 | 74 | 10.8
Детергент_18 | typical | 66 | 74 | 10.8
Базовое_масло_1 | 02375.24 | 66 | 74 | 10.8
Антиоксидант_11 | typical | 66 | 74 | 10.8
Базовое_масло_2 | 01993.25 | 66 | 74 | 10.8
Антиоксидант_1 | typical | 66 | 74 | 10.8
Базовое_масло_14 | из ЦП 19.09.23г | 66 | 74 | 10.8
Антиоксидант_14 | typical | 66 | 74 | 10.8
Базовое_масло_7 | 01511.24 | 65 | 74 | 12.2
Антиоксидант_4 | typical | 65 | 74 | 12.2
Детергент_23 | typical | 65 | 74 | 12.2
Антиоксидант_15 | typical | 65 | 74 | 12.2
Антиоксидант_13 | typical | 65 | 74 | 12.2
Детергент_15 | typical | 65 | 74 | 12.2
Детергент_14 | typical | 65 | 74 | 12.2
Антиоксидант_7 | typical | 65 | 74 | 12.2
Антиоксидант_6 | typical | 65 | 74 | 12.2
Детергент_6 | typical | 65 | 74 | 12.2
Антиоксидант_3 | typical | 65 | 74 | 12.2
Детергент_3 | typical | 65 | 74 | 12.2
Базовое_масло_1 | 01987.25 | 65 | 74 | 12.2
Базовое_масло_3 | 03601.23 | 65 | 74 | 12.2
Базовое_масло_2 | 01510.24 | 65 | 74 | 12.2
Антиоксидант_9 | typical | 65 | 74 | 12.2
Базовое_масло_3 | 01508.24 | 65 | 74 | 12.2
Базовое_масло_17 | без номера | 65 | 74 | 12.2
Базовое_масло_6 | 01302.25 | 65 | 74 | 12.2
Детергент_16 | typical | 64 | 74 | 13.5
Базовое_масло_1 | 0760.25 | 64 | 74 | 13.5
Базовое_масло_1 | 01509.24 | 63 | 74 | 14.9
Базовое_масло_5 | 03602.23 | 63 | 74 | 14.9
Базовое_масло_7 | 0186.21 | 60 | 74 | 18.9
Базовое_масло_7 | 0763.24 | 60 | 74 | 18.9
Базовое_масло_3 | 01600.22 | 60 | 74 | 18.9
Базовое_масло_7 | 01768.22 | 58 | 74 | 21.6
Базовое_масло_3 | 0444.23 | 58 | 74 | 21.6
Базовое_масло_2 | 01009.22 | 58 | 74 | 21.6
Базовое_масло_1 | 0766.24 | 58 | 74 | 21.6
Базовое_масло_5 | 0767.24 | 58 | 74 | 21.6
Базовое_масло_3 | 02110.23 | 57 | 74 | 23
Базовое_масло_3 | 0886.24 | 57 | 74 | 23
Базовое_масло_7 | 094.22 (D-2022-0022) | 56 | 74 | 24.3
Базовое_масло_2 | 0407.24 | 56 | 74 | 24.3
Базовое_масло_7 | 01045.23 | 56 | 74 | 24.3
Базовое_масло_7 | 02595.22 | 56 | 74 | 24.3
Базовое_масло_7 | 01301.22 | 55 | 74 | 25.7
Базовое_масло_7 | 03276.23 | 55 | 74 | 25.7
Базовое_масло_9 | 0768.24 | 55 | 74 | 25.7
Базовое_масло_7 | 03527.22 | 54 | 74 | 27
Базовое_масло_7 | 0575.23 | 54 | 74 | 27
Базовое_масло_7 | 0770.22 | 54 | 74 | 27
Базовое_масло_5 | 02724.23 | 54 | 74 | 27
Базовое_масло_5 | 01942.23 | 54 | 74 | 27
Базовое_масло_1 | 03004.23 | 54 | 74 | 27
Базовое_масло_11 | 0879.23 | 54 | 74 | 27
Базовое_масло_10 | 01936.22 (CCS 2700) | 54 | 74 | 27
Базовое_масло_1 | 03616.23 | 54 | 74 | 27
Базовое_масло_13 | 0934.22 | 54 | 74 | 27
Базовое_масло_2 | 071.23 | 54 | 74 | 27
Базовое_масло_2 | 01767.22 | 54 | 74 | 27
Базовое_масло_2 | 01940.22 | 54 | 74 | 27
Базовое_масло_2 | 01943.23 | 54 | 74 | 27
Базовое_масло_5 | 0752.23 | 54 | 74 | 27
Базовое_масло_2 | 0204.22 | 54 | 74 | 27
Базовое_масло_2 | 02360.23 | 54 | 74 | 27
Базовое_масло_2 | 03275.23 | 54 | 74 | 27
Базовое_масло_3 | 03003.23 | 53 | 74 | 28.4
Базовое_масло_2 | 0769.22 | 53 | 74 | 28.4
Базовое_масло_2 | 02596.22 | 53 | 74 | 28.4
Базовое_масло_3 | 0754/23 | 53 | 74 | 28.4
Базовое_масло_3 | 0415.22 | 53 | 74 | 28.4
Базовое_масло_3 | 01487.23 | 53 | 74 | 28.4
Базовое_масло_3 | 01939.22 | 53 | 74 | 28.4
Базовое_масло_3 | 02598.22 | 53 | 74 | 28.4
Базовое_масло_2 | 01302.22 | 53 | 74 | 28.4
Базовое_масло_10 | 0285.22 | 53 | 74 | 28.4
Базовое_масло_10 | 02597.22 | 53 | 74 | 28.4
Базовое_масло_10 | 01667.22 | 53 | 74 | 28.4
Базовое_масло_10 | 0771.22 | 53 | 74 | 28.4
Базовое_масло_1 | 01941.23 | 53 | 74 | 28.4
Базовое_масло_1 | 01044.23 | 53 | 74 | 28.4
Базовое_масло_1 | 0248.24 | 53 | 74 | 28.4
Базовое_масло_1 | 069.23 | 53 | 74 | 28.4

## Пропуски по показателям
Показатель | Пропусков | Всего партий | Заполнено, %
Деаэрация ¦ ASTM D3427 | 311 | 312 | 0.3
Анилиновая точка | 311 | 312 | 0.3
Цвет Сейболт ¦ - | 311 | 312 | 0.3
Температура проведения теста ¦ - | 311 | 312 | 0.3
Средневесовая масса | 311 | 312 | 0.3
Соотношение мономеров (EO:PO) | 311 | 312 | 0.3
Массовая доля сульфатной золы, ГОСТ 12417 | 311 | 312 | 0.3
Кинематическая вязкость, при -30⁰С ¦ ASTM D445 | 311 | 312 | 0.3
Индекс стабильности, % | 310 | 312 | 0.6
Определение содержания воды методом Карла Фишера ¦ ASTM D 6304 | 310 | 312 | 0.6
Содержание серы, мг/кг | 310 | 312 | 0.6
Содержание полимера | 310 | 312 | 0.6
Размер мицелл, нм | 309 | 312 | 1
COC (°C) | 309 | 312 | 1
Общее содержание азота ¦ ASTM D3228 | 308 | 312 | 1.3
Отношение S:Mo | 308 | 312 | 1.3
Цвет ¦ ASTM D1500 | 307 | 312 | 1.6
% масс. (Mo) | 306 | 312 | 1.9
Кислотное число, ГОСТ 11362 | 306 | 312 | 1.9
Содержание воды, % масс. | 306 | 312 | 1.9
Длина углеродной цепи | 306 | 312 | 1.9
Массовая доля серы ¦ ASTM D6481 | 306 | 312 | 1.9
Степень полисульфидности | 305 | 312 | 2.2
Температура плавления, °C | 305 | 312 | 2.2
Массовая доля кальция ¦ ASTM D6481 | 305 | 312 | 2.2
Массовая доля фосфора ¦ ASTM D6481 | 305 | 312 | 2.2
Массовая доля цинка ¦ ASTM D6481 | 305 | 312 | 2.2
Плотность при 20°С, ASTM D4052 | 301 | 312 | 3.5
Содержание масла | 300 | 312 | 3.8
Активный Азот / Кислород, % масс. (N или O) | 300 | 312 | 3.8
Энергия НСМО, эВ | 299 | 312 | 4.2
Стерический фактор, Å3 | 299 | 312 | 4.2
Химический потенциал, Дж/моль | 299 | 312 | 4.2
Энергия ВЗМО, эВ | 299 | 312 | 4.2
Энергия диссоциации связи Х-Н, ккал/моль | 299 | 312 | 4.2
Содержание Азота | 299 | 312 | 4.2
Содержание Бора | 299 | 312 | 4.2
Потенциал ионизации,эВ | 299 | 312 | 4.2
Индекс полидисперсности | 299 | 312 | 4.2
Кинематическая вязкость | 299 | 312 | 4.2
Масса гидрофобного хвоста, г/моль | 299 | 312 | 4.2
Дипольный момент, Д | 299 | 312 | 4.2
Атомное отношение P:Zn | 295 | 312 | 5.4
Содержание серы, % масс. | 295 | 312 | 5.4
Плотность при 15°С, ASTM D4052 | 295 | 312 | 5.4
Группа по API | 295 | 312 | 5.4
Щелочное число, ГОСТ 11362 | 293 | 312 | 6.1
Содержание металла (Ca/Mg), % масс. | 291 | 312 | 6.7
Содержание мыла, % масс. | 289 | 312 | 7.4
Содержание MgCO3, CaCO3, % масс. | 289 | 312 | 7.4
Отношение Мыло/Основание | 289 | 312 | 7.4
Содержание масла, % масс. | 289 | 312 | 7.4
Динамическая вязкость CCS -35°C, ASTM D5293 | 272 | 312 | 12.8
Деэм.вода ¦ ASTM D1401 | 268 | 312 | 14.1
Деэм.масло ¦ ASTM D1401 | 268 | 312 | 14.1
Деэм.время ¦ ASTM D1401 | 268 | 312 | 14.1
Деэм.эмульсия ¦ ASTM D1401 | 268 | 312 | 14.1
Последовательность 2 ¦ ASTM D892 | 260 | 312 | 16.7
Последовательность 1 ¦ ASTM D892 | 260 | 312 | 16.7
Последовательность 3 ¦ ASTM D892 | 260 | 312 | 16.7
Испаряемость по NOACK, ASTM D5800 | 250 | 312 | 19.9
Динамическая вязкость CCS -15°C, ASTM D5293 | 241 | 312 | 22.8
Щелочное число, ASTM D2896 | 239 | 312 | 23.4
Динамическая вязкость CCS -25°C, ASTM D5293 | 226 | 312 | 27.6
Динамическая вязкость CCS -20°C, ASTM D5293 | 226 | 312 | 27.6
Температура застывания, ГОСТ 20287, метод Б | 225 | 312 | 27.9
Динамическая вязкость CCS -30°C, ASTM D5293 | 224 | 312 | 28.2
Индекс вязкости, ГОСТ 25371 | 224 | 312 | 28.2
Массовая доля серы, ASTM D6481 | 223 | 312 | 28.5
Массовая доля цинка, ASTM D6481 | 216 | 312 | 30.8
Массовая доля кальция, ASTM D6481 | 215 | 312 | 31.1
Массовая доля фосфора, ASTM D6481 | 211 | 312 | 32.4
Кинематическая вязкость, при 40°C, ASTM D445 | 200 | 312 | 35.9
Кинематическая вязкость, при 100°C, ASTM D445 | 91 | 312 | 70.8