## Компоненты × Свойства
Компонент | Наименование партии | % масс. (Mo) | COC (°C) | Активный Азот / Кислород, % масс. (N или O) | Анилиновая точка | Атомное отношение P:Zn | Группа по API | Деаэрация ¦ ASTM D3427 | Деэм.вода ¦ ASTM D1401 | Деэм.время ¦ ASTM D1401 | Деэм.масло ¦ ASTM D1401 | Деэм.эмульсия ¦ ASTM D1401 | Динамическая вязкость CCS -15°C, ASTM D5293 | Динамическая вязкость CCS -20°C, ASTM D5293 | Динамическая вязкость CCS -25°C, ASTM D5293 | Динамическая вязкость CCS -30°C, ASTM D5293 | Динамическая вязкость CCS -35°C, ASTM D5293 | Дипольный момент, Д | Длина углеродной цепи | Индекс вязкости, ГОСТ 25371 | Индекс полидисперсности | Индекс стабильности, % | Испаряемость по NOACK, ASTM D5800 | Кинематическая вязкость | Кинематическая вязкость, при -30⁰С ¦ ASTM D445 | Кинематическая вязкость, при 100°C, ASTM D445 | Кинематическая вязкость, при 40°C, ASTM D445 | Кислотное число, ГОСТ 11362 | Масса гидрофобного хвоста, г/моль | Массовая доля кальция ¦ ASTM D6481 | Массовая доля кальция, ASTM D6481 | Массовая доля серы ¦ ASTM D6481 | Массовая доля серы, ASTM D6481 | Массовая доля сульфатной золы, ГОСТ 12417 | Массовая доля фосфора ¦ ASTM D6481 | Массовая доля фосфора, ASTM D6481 | Массовая доля цинка ¦ ASTM D6481 | Массовая доля цинка, ASTM D6481 | Общее содержание азота ¦ ASTM D3228 | Определение содержания воды методом Карла Фишера ¦ ASTM D 6304 | Отношение S:Mo | Отношение Мыло/Основание | Плотность при 15°С, ASTM D4052 | Плотность при 20°С, ASTM D4052 | Последовательность 1 ¦ ASTM D892 | Последовательность 2 ¦ ASTM D892 | Последовательность 3 ¦ ASTM D892 | Потенциал ионизации,эВ | Размер мицелл, нм | Содержание MgCO3, CaCO3, % масс. | Содержание Азота | Содержание Бора | Содержание воды, % масс. | Содержание масла | Содержание масла, % масс. | Содержание металла (Ca/Mg), % масс. | Содержание мыла, % масс. | Содержание полимера | Содержание серы, % масс. | Содержание серы, мг/кг | Соотношение мономеров (EO:PO) | Средневесовая масса | Степень полисульфидности | Стерический фактор, Å3 | Температура застывания, ГОСТ 20287, метод Б | Температура плавления, °C | Температура проведения теста ¦ - | Химический потенциал, Дж/моль | Цвет ¦ ASTM D1500 | Цвет Сейболт ¦ - | Щелочное число, ASTM D2896 | Щелочное число, ГОСТ 11362 | Энергия ВЗМО, эВ | Энергия НСМО, эВ | Энергия диссоциации связи Х-Н, ккал/моль
Антиоксидант_1 | 01028.23 | — | — | 4.102564103 | — | — | — | — | — | — | — | — | — | — | — | — | — | 1.66 | — | — | — | — | — | — | — | 6.8 | — | — | — | — | — | — | — | — | — | — | — | — | — | — | — | — | — | — | — | — | — | 7.18 | — | — | — | — | — | — | — | — | — | — | — | — | — | — | — | 62.4 | — | -31 | — | -2.75 | — | — | 0 | 0 | -5.58 | 0.035 | 355.19
| 02717.22 | — | — | 4.102564103 | — | — | — | — | — | — | — | — | — | — | — | — | — | 1.66 | — | — | — | — | — | — | — | 6.65 | — | — | — | — | — | — | — | — | — | — | — | — | — | — | — | — | — | — | — | — | — | 7.18 | — | — | — | — | — | — | — | — | — | — | — | — | — | — | — | 62.4 | — | -31 | — | -2.75 | — | — | 0 | 0 | -5.58 | 0.035 | 355.19
| typical | — | — | 4.102564103 | — | — | — | — | — | — | — | — | — | — | — | — | — | 1.66 | — | — | — | — | — | — | — | 6.725 | — | — | — | — | — | — | — | — | — | — | — | — | — | — | — | — | — | — | — | — | — | 7.18 | — | — | — | — | — | — | — | — | — | — | — | — | — | — | — | 62.4 | — | -31 | — | -2.75 | — | — | 0 | 0 | -5.58 | 0.035 | 355.19
Антиоксидант_10 | 4793.19 | — | — | 4.102564103 | — | — | — | — | — | — | — | — | — | — | — | — | — | 1.66 | — | — | — | — | — | — | — | 21.67 | — | — | — | — | 0.253 | — | — | 8.64 | — | 0.432 | — | 0.0278 | — | — | — | — | — | — | — | — | — | 7.18 | — | — | — | — | — | — | — | — | — | — | — | — | — | — | — | 62.4 | — | -31 | — | -2.75 | — | — | 8.53 | 5.26 | -5.26 | -0.22 | 355.19
Антиоксидант_11 | typical | — | — | 4.102564103 | — | — | — | — | — | — | — | — | — | — | — | — | — | 1.66 | — | — | — | — | — | — | — | 8.5 | — | — | — | — | — | — | — | — | — | — | — | — | — | — | — | — | — | — | — | — | — | 7.18 | — | — | — | — | — | — | — | — | — | — | — | — | — | — | — | 62.4 | — | -31 | — | -2.75 | — | — | — | — | -5.58 | 0.035 | 355.19
Антиоксидант_12 | 02670.23 | — | — | 4.43 | — | — | — | — | — | — | — | — | — | — | — | — | — | 3.16 | — | — | — | — | — | — | — | 5.73 | — | — | — | — | — | — | — | — | — | — | — | — | 8.666 | — | — | — | — | — | — | — | — | 6.01 | — | — | — | — | — | — | — | — | — | — | — | — | — | — | — | 57.8 | — | -31 | — | -2.16 | — | — | 189.9 | — | -4.64 | -0.09 | 359.82
| typical | — | — | 4.43 | — | — | — | — | — | — | — | — | — | — | — | — | — | 3.16 | — | — | — | — | — | — | — | 5.73 | — | — | — | — | — | — | — | — | — | — | — | — | 8.666 | — | — | — | — | — | — | — | — | 6.01 | — | — | — | — | — | — | — | — | — | — | — | — | — | — | — | 57.8 | — | -31 | — | -2.16 | — | — | 189.9 | — | -4.64 | -0.09 | 359.82
Антиоксидант_13 | typical | — | — | 9.4 | — | — | — | — | — | — | — | — | — | — | — | — | — | 3.99 | — | — | — | — | — | — | — | 8.5 | — | — | — | — | — | — | — | — | — | — | — | — | — | — | — | — | — | — | — | — | — | 6.72 | — | — | — | — | — | — | — | — | — | — | — | — | — | — | — | 64.5 | — | 128 | — | -2.78 | — | — | — | — | -5.44 | -0.33 | 368.87
Антиоксидант_14 | 19776.19 | — | — | 3.5 | — | — | — | — | — | — | — | — | — | — | — | — | — | 1.36 | — | — | — | — | — | — | — | 14.06 | — | — | — | — | — | — | — | — | — | — | — | — | — | — | — | — | — | — | — | — | — | 6.5 | — | — | — | — | — | — | — | — | — | — | — | — | — | — | — | 72.1 | — | -31 | — | -2.56 | — | — | 0 | — | -5.15 | -0.34 | 372.38
| typical | — | — | 3.5 | — | — | — | — | — | — | — | — | — | — | — | — | — | 1.36 | — | — | — | — | — | — | — | 14.06 | — | — | — | — | — | — | — | — | — | — | — | — | — | — | — | — | — | — | — | — | — | 6.5 | — | — | — | — | — | — | — | — | — | — | — | — | — | — | — | 72.1 | — | -31 | — | -2.56 | — | — | 0 | — | -5.15 | -0.34 | 372.38
Антиоксидант_15 | typical | — | — | 7.26 | — | — | — | — | — | — | — | — | — | — | — | — | — | 1.25 | — | — | — | — | — | — | — | 8.5 | — | — | — | — | — | — | — | — | — | — | — | — | — | — | — | — | — | — | — | — | — | 7.06 | — | — | — | — | — | — | — | — | — | — | — | — | — | — | — | 62.4 | — | 70 | — | -2.95 | — | — | 0 | — | -6.09 | -0.03 | 359.56
Антиоксидант_2 | 01623.24 | — | — | 3.5 | — | — | — | — | — | — | — | — | — | — | — | — | — | 1.36 | — | — | — | — | — | — | — | 14.54 | — | — | — | — | — | — | — | — | — | — | — | — | — | — | — | — | — | — | — | — | — | 6.5 | — | — | — | — | — | — | — | — | — | — | — | — | — | — | — | 72.1 | — | -31 | — | -2.56 | — | — | 138.8 | — | -5.15 | -0.34 | 372.38
| typical | — | — | 3.5 | — | — | — | — | — | — | — | — | — | — | — | — | — | 1.36 | — | — | — | — | — | — | — | 14.54 | — | — | — | — | — | — | — | — | — | — | — | — | — | — | — | — | — | — | — | — | — | 6.5 | — | — | — | — | — | — | — | — | — | — | — | — | — | — | — | 72.1 | — | -31 | — | -2.56 | — | — | 138.8 | — | -5.15 | -0.34 | 372.38
Антиоксидант_3 | 01029/23 | — | — | 4.43 | — | — | — | — | — | — | — | — | — | — | — | — | — | 0.54 | — | — | — | — | — | — | — | 10.51 | — | — | — | — | 0.0002 | — | 0.0002 | — | — | 0.0002 | — | 0.0002 | — | — | — | — | — | — | — | — | — | 7.18 | — | — | — | — | — | — | — | — | — | — | — | — | — | — | — | 57.7 | — | -31 | — | -2.75 | — | — | 177.1 | — | -4.98 | -0.22 | 361.94
| 01198.23 | — | — | 4.43 | — | — | — | — | — | — | — | — | — | — | — | — | — | 0.54 | — | — | — | — | — | — | — | 11.04 | — | — | — | — | 0.0002 | — | 0.0002 | — | — | 0.0002 | — | 0.0002 | — | — | — | — | — | — | — | — | — | 7.18 | — | — | — | — | — | — | — | — | — | — | — | — | — | — | — | 57.7 | — | -31 | — | -2.75 | — | — | 176.3 | — | -4.98 | -0.22 | 361.94
| 02719.22 | — | — | 4.43 | — | — | — | — | — | — | — | — | — | — | — | — | — | 0.54 | — | — | — | — | — | — | — | 11.7 | — | — | — | — | 0.0002 | — | 0.0002 | — | — | 0.0002 | — | 0.0002 | — | — | — | — | — | — | — | — | — | 7.18 | — | — | — | — | — | — | — | — | — | — | — | — | — | — | — | 57.7 | — | -31 | — | -2.75 | — | — | 166.7 | — | -4.98 | -0.22 | 361.94
| typical | — | — | 4.43 | — | — | — | — | — | — | — | — | — | — | — | — | — | 0.54 | — | — | — | — | — | — | — | 11.08333 | — | — | — | — | 0.0002 | — | 0.0002 | — | — | 0.0002 | — | 0.0002 | — | — | — | — | — | — | — | — | — | 7.18 | — | — | — | — | — | — | — | — | — | — | — | — | — | — | — | 57.7 | — | -31 | — | -2.75 | — | — | 173.3667 | — | -4.98 | -0.22 | 361.94
Антиоксидант_4 | typical | — | — | 4.43 | — | — | — | — | — | — | — | — | — | — | — | — | — | 0.54 | — | — | — | — | — | — | — | — | — | — | — | — | — | — | — | — | — | — | — | — | — | — | — | — | — | — | — | — | — | 7.18 | — | — | — | — | — | — | — | — | — | — | — | — | — | — | — | 57.7 | — | -31 | — | -2.75 | — | — | 0 | — | -4.98 | -0.22 | 361.94
Антиоксидант_6 | typical | — | — | 4.102564103 | — | — | — | — | — | — | — | — | — | — | — | — | — | 2.58 | — | — | — | — | — | — | — | 9.5 | — | — | — | — | — | — | — | — | — | — | — | — | — | — | — | — | — | — | — | — | — | 7.2 | — | — | — | — | — | — | — | — | — | — | — | — | — | — | — | 62.4 | — | -31 | — | -2.84 | — | — | 0 | — | -5.73 | -0.05 | 362.92
Антиоксидант_7 | typical | — | — | 4.43 | — | — | — | — | — | — | — | — | — | — | — | — | — | 0.54 | — | — | — | — | — | — | — | 10.51 | — | — | — | — | — | — | — | — | — | — | — | — | — | — | — | — | — | — | — | — | — | 7.18 | — | — | — | — | — | — | — | — | — | — | — | — | — | — | — | 57.7 | — | -31 | — | -2.75 | — | — | 0 | — | -4.98 | -0.22 | 361.94
Антиоксидант_8 | typical | — | — | 4.102564103 | — | — | — | — | — | — | — | — | — | — | — | — | — | 1.66 | — | — | — | — | — | — | — | — | — | — | — | — | — | — | — | — | — | — | — | — | — | — | — | — | — | — | — | — | — | 7.18 | — | — | — | — | — | — | — | — | — | — | — | — | — | — | — | 62.4 | — | -31 | — | -2.75 | — | — | 0 | — | -5.58 | 0.035 | 355.19
Антиоксидант_9 | typical | — | — | 4.43 | — | — | — | — | — | — | — | — | — | — | — | — | — | 0.54 | — | — | — | — | — | — | — | 8.5 | — | — | — | — | — | — | — | — | — | — | — | — | — | — | — | — | — | — | — | — | — | 7.18 | — | — | — | — | — | — | — | — | — | — | — | — | — | — | — | 57.7 | — | -31 | — | -2.75 | — | — | 0 | — | -4.98 | -0.22 | 361.94
Антипенная_присадка_3 | б/н | — | — | — | — | — | — | — | — | — | — | — | — | — | — | — | — | — | — | — | — | — | — | — | — | — | — | — | — | — | 0 | — | 0 | — | — | 0 | — | 0 | — | — | — | — | — | — | — | — | — | — | — | — | — | — | — | — | — | — | — | — | — | — | — | — | — | — | — | — | — | — | — | — | — | — | — | — | —
Базовое_масло_1 | 01044.23 | — | — | — | 68.4 | — | 2 | — | 41 | 30 | 39 | 0 | 500 | 777 | 1269 | 2253 | 4187 | — | — | 113 | — | — | 14.5 | — | — | 4.445 | 22.02 | — | — | — | 0.00092 | — | 0.0078 | — | — | 0.0031 | — | 1e-05 | — | — | — | — | 843.475 | 840.25 | 0 | 0 | 0 | — | — | — | — | — | — | — | — | — | — | — | — | — | — | — | — | — | -22 | — | — | — | — | 30 | — | — | — | — | —
| 01509.24 | — | — | — | 68.4 | — | 2 | — | 40.16667 | 5 | 39.83333 | 0 | 517 | 863 | 1407 | 2461 | 4719 | — | — | 110 | — | — | 14.2 | — | — | 4.5 | 22.76 | — | — | — | 0.0002 | — | 0.0004 | — | — | 0.0001 | — | 7.857143e-05 | — | — | — | — | 843.6 | 840.2 | 0 | 0 | 0 | — | — | — | — | — | — | — | — | — | — | — | — | — | — | — | — | — | -28 | — | — | — | — | 30 | — | — | — | — | —
| 01595.25 | — | — | — | 68.4 | — | 2 | — | 40.16667 | 5 | 39.83333 | 0 | 508.5455 | 790 | 1338 | 2348 | 4420 | — | — | 113.3846 | — | — | 14.2 | — | — | 4.48 | 22.35 | — | — | — | 0.0002 | — | 0.0004 | — | — | 0.0001 | — | 7.857143e-05 | — | — | — | — | 843.475 | 840.25 | 0 | 0 | 0 | — | — | — | — | — | — | — | — | — | — | — | — | — | — | — | — | — | -24.45455 | — | — | — | — | 30 | — | — | — | — | —
| 01941.23 | — | — | — | 68.4 | — | 2 | — | 41 | 5 | 39 | 0 | 524 | 818 | 1235 | 2332 | 4335 | — | — | 112 | — | — | 13.5 | — | — | 4.5 | 22.52 | — | — | — | 0.0042 | — | 0.0049 | — | — | 0.0055 | — | 0.0001 | — | — | — | — | 843.475 | 840.25 | 0 | 0 | 0 | — | — | — | — | — | — | — | — | — | — | — | — | — | — | — | — | — | -25 | — | — | — | — | 30 | — | — | — | — | —
| 01987.25 | — | — | — | 68.4 | — | 2 | — | 40.16667 | 5 | 39.83333 | 0 | 507 | 809 | 1338 | 2338 | 4319.375 | — | — | 115 | — | — | 14.2 | — | — | 4.51 | 22.35 | — | — | — | 0.0002 | — | 0.0004 | — | — | 0.0001 | — | 7.857143e-05 | — | — | — | — | 843.7 | 840.6 | 0 | 0 | 0 | — | — | — | — | — | — | — | — | — | — | — | — | — | — | — | — | — | -24.45455 | — | — | — | — | 30 | — | — | — | — | —
| 02228.25 | — | — | — | 68.4 | — | 2 | — | 40.16667 | 5 | 39.83333 | 0 | 508.5455 | 800.2667 | 1311.8 | 2310.6875 | 4319.375 | — | — | 113.3846 | — | — | 14.2 | — | — | 4.444 | 21.75 | — | — | — | 0.0002 | — | 0.0004 | — | — | 0.0001 | — | 7.857143e-05 | — | — | — | — | 843.475 | 840.25 | 0 | 0 | 0 | — | — | — | — | — | — | — | — | — | — | — | — | — | — | — | — | — | -24.45455 | — | — | — | — | 30 | — | — | — | — | —
| 02375.24 | — | — | — | 68.4 | — | 2 | — | 40.16667 | 5 | 39.83333 | 0 | 491 | 777 | 1321 | 2359 | 4319.375 | — | — | 112 | — | — | 14.2 | — | — | 4.52 | 22.72 | — | — | — | 0.0002 | — | 0.0004 | — | — | 0.0001 | — | 7.857143e-05 | — | — | — | — | 843.475 | 840.25 | 0 | 0 | 0 | — | — | — | — | — | — | — | — | — | — | — | — | — | — | — | — | — | -26 | — | — | — | — | 30 | — | — | — | — | —
| 0248.24 | — | — | — | 68.4 | — | 2 | — | 40 | 5 | 40 | 0 | 530 | 829 | 1373 | 2418 | 4530 | — | — | 112 | — | — | 14.2 | — | — | 4.51 | 22.64 | — | — | — | 0.0002 | — | 0.0009 | — | — | 0.0001 | — | 0.0001 | — | — | — | — | 843.475 | 840.25 | 0 | 0 | 0 | — | — | — | — | — | — | — | — | — | — | — | — | — | — | — | — | — | -24 | — | — | — | — | 30 | — | — | — | — | —
| 02509.25 | — | — | — | 68.4 | — | 2 | — | 40.16667 | 5 | 39.83333 | 0 | 477 | 746 | 1233 | 2112 | 4319.375 | — | — | 113.3846 | — | — | 14.2 | — | — | 4.428 | 21.61 | — | — | — | 0.0002 | — | 0.0004 | — | — | 0.0001 | — | 7.857143e-05 | — | — | — | — | 843.475 | 840.25 | 0 | 0 | 0 | — | — | — | — | — | — | — | — | — | — | — | — | — | — | — | — | — | -24.45455 | — | — | — | — | 30 | — | — | — | — | —
| 02593.23 | — | — | — | 68.4 | — | 2 | — | 40.16667 | 5 | 39.83333 | 0 | 508.5455 | 800.2667 | 1311.8 | 2303 | 4319.375 | — | — | 112 | — | — | 14.2 | — | — | 4.48 | 22.36 | — | — | — | 0.0002 | — | 0.0001 | — | — | 0.0001 | — | 7.857143e-05 | — | — | — | — | 843.475 | 840.25 | 0 | 0 | 0 | — | — | — | — | — | — | — | — | — | — | — | — | — | — | — | — | — | -24.45455 | — | — | — | — | 30 | — | — | — | — | —
| 03004.23 | — | — | — | 68.4 | — | 2 | — | 40 | 5 | 40 | 0 | 518 | 800 | 1321 | 2309 | 4319.375 | — | — | 112 | — | — | 14 | — | — | 4.46 | 22.26 | — | — | — | 0.0003 | — | 0.0002 | — | — | 0.0001 | — | 0.0001 | — | — | — | — | 843.475 | 840.25 | 0 | 0 | 50 | — | — | — | — | — | — | — | — | — | — | — | — | — | — | — | — | — | -24 | — | — | — | — | 30 | — | — | — | — | —
| 0318.25 | — | — | — | 68.4 | — | 2 | — | 40.16667 | 5 | 39.83333 | 0 | 508.5455 | 784 | 1294 | 2234 | 4319.375 | — | — | 113.3846 | — | — | 14.2 | — | — | 4.44 | 21.8 | — | — | — | 0.0002 | — | 0.0004 | — | — | 0.0001 | — | 7.857143e-05 | — | — | — | — | 843.475 | 840.25 | 0 | 0 | 0 | — | — | — | — | — | — | — | — | — | — | — | — | — | — | — | — | — | -24.45455 | — | — | — | — | 30 | — | — | — | — | —
| 03616.23 | — | — | — | 68.4 | — | 2 | — | 39 | 5 | 41 | 0 | 527 | 827 | 1350 | 2365 | 4319.375 | — | — | 111 | — | — | 15.1 | — | — | 4.47 | 22.4 | — | — | — | 0.0002 | — | 0.0006 | — | — | 0.0001 | — | 0.0001 | — | — | — | — | 843.475 | 840.25 | 0 | 0 | 0 | — | — | — | — | — | — | — | — | — | — | — | — | — | — | — | — | — | -24 | — | — | — | — | 30 | — | — | — | — | —
| 069.23 | — | — | — | 68.4 | — | 2 | — | 40 | 5 | 40 | 0 | 468 | 777 | 1273 | 2243 | 4211 | — | — | 111 | — | — | 14 | — | — | 4.49 | 22.54 | — | — | — | 0.0001 | — | 0.0001 | — | — | 0.0001 | — | 0.0001 | — | — | — | — | 843.475 | 840.25 | 0 | 0 | 0 | — | — | — | — | — | — | — | — | — | — | — | — | — | — | — | — | — | -23 | — | — | — | — | 30 | — | — | — | — | —
| 0760.25 | — | — | — | 68.4 | — | 2 | — | 40.16667 | 5 | 39.83333 | 0 | 508.5455 | 781 | 1258 | 2198 | 4047 | — | — | 113 | — | — | 14.2 | — | — | 4.43 | 21.84 | — | — | — | 0.0002 | — | 0.0004 | — | — | 0.0001 | — | 7.857143e-05 | — | — | — | — | 843.5 | 840.3 | 0 | 0 | 0 | — | — | — | — | — | — | — | — | — | — | — | — | — | — | — | — | — | -23 | — | — | — | — | 30 | — | — | — | — | —
| 0766.24 | — | — | — | 68.4 | — | 2 | — | 40.16667 | 5 | 39.83333 | 0 | 535 | 842 | 1398 | 2472 | 4319.375 | — | — | 113 | — | — | 13.3 | — | — | 4.56 | 22.94 | — | — | — | 0.0002 | — | 7e-05 | — | — | 2e-05 | — | 4e-05 | — | — | — | — | 843.475 | 840.25 | 0 | 0 | 0 | — | — | — | — | — | — | — | — | — | — | — | — | — | — | — | — | — | -26 | — | — | — | — | 30 | — | — | — | — | —
| 090.25 | — | — | — | 68.4 | — | 2 | — | 40.16667 | 5 | 39.83333 | 0 | 508.5455 | 784 | 1269 | 2226 | 4106 | — | — | 113.3846 | — | — | 14.2 | — | — | 4.36 | 21.29 | — | — | — | 0.0002 | — | 0.0004 | — | — | 0.0001 | — | 7.857143e-05 | — | — | — | — | 843.1 | 839.9 | 0 | 0 | 0 | — | — | — | — | — | — | — | — | — | — | — | — | — | — | — | — | — | -24.45455 | — | — | — | — | 30 | — | — | — | — | —
| typical | — | — | — | 68.4 | — | 2 | — | 40.16667 | 5 | 39.83333 | 0 | 508.5455 | 800.2667 | 1311.8 | 2310.6875 | 4319.375 | — | — | 128 | — | — | 15 | — | — | 4.39 | 20.28 | — | — | — | 0.0002 | — | 0.0004 | — | — | 0.0001 | — | 7.857143e-05 | — | — | — | — | 843.475 | 840.25 | 0 | 0 | 0 | — | — | — | — | — | — | — | — | — | — | — | — | — | — | — | — | — | -24 | — | — | — | — | 30 | — | — | — | — | —
Базовое_масло_10 | 01667.22 | — | — | — | 68.4 | — | 3 | — | 40 | 5 | 40 | 0 | 496 | 808 | 1348 | 2348 | 4359 | — | — | 113 | — | — | 13.4 | — | — | 4.55 | 22.88 | — | — | — | 0.0012 | — | 0.0001 | — | — | 0.0001 | — | 0.0001 | — | — | — | — | 843.5 | 840.25 | 0 | 0 | 0 | — | — | — | — | — | — | — | — | — | — | — | — | 0.2 | — | — | — | — | -24 | — | — | — | — | 30 | — | — | — | — | —
| 01936.22 (CCS 2700) | — | — | — | 68.4 | — | 3 | — | 40 | 5 | 40 | 0 | 531 | 865 | 1493 | 2674 | 4481.5 | — | — | 112 | — | — | 13.4 | — | — | 4.66 | 23.95 | — | — | — | 0.0002 | — | 0.0006 | — | — | 0.0001 | — | 0.0001 | — | — | — | — | 843.5 | 840.25 | 0 | 0 | 0 | — | — | — | — | — | — | — | — | — | — | — | — | 0.2 | — | — | — | — | -24 | — | — | — | — | 30 | — | — | — | — | —
| 02597.22 | — | — | — | 68.4 | — | 3 | — | 40 | 5 | 40 | 0 | 463 | 757 | 1182 | 2063 | 3819 | — | — | 113 | — | — | 14.7 | — | — | 4.38 | 21.53 | — | — | — | 3e-05 | — | 2e-05 | — | — | 7e-05 | — | 5e-05 | — | — | — | — | 843.5 | 840.25 | 0 | 0 | 0 | — | — | — | — | — | — | — | — | — | — | — | — | 0.2 | — | — | — | — | -26 | — | — | — | — | 30 | — | — | — | — | —
| 0285.21 | — | — | — | 68.4 | — | 3 | — | 40 | 5 | 40 | 0 | 506.2 | 823.4 | 1376.6 | 2579 | 4481.5 | — | — | 112.3333 | — | — | 14.2 | — | — | 4.54 | 22.7415 | — | — | — | 0.00015 | — | 0.0001 | — | — | 7.6e-05 | — | 5e-05 | — | — | — | — | 843.5 | 840.25 | 0 | 0 | 0 | — | — | — | — | — | — | — | — | — | — | — | — | 0.2 | — | — | — | — | -20.5 | — | — | — | — | 30 | — | — | — | — | —
| 0285.22 | — | — | — | 68.4 | — | 3 | — | 40 | 5 | 40 | 0 | 524 | 849 | 1463 | 2633 | 15217 | — | — | 111 | — | — | 14.7 | — | — | 4.61 | 23.58 | — | — | — | 3.8e-05 | — | 2e-05 | — | — | 9e-05 | — | 1e-05 | — | — | — | — | 843.5 | 840.25 | 0 | 0 | 0 | — | — | — | — | — | — | — | — | — | — | — | — | 0.2 | — | — | — | — | 0 | — | — | — | — | 30 | — | — | — | — | —
| 0771.22 | — | — | — | 68.4 | — | 3 | — | 40 | 5 | 40 | 0 | 517 | 838 | 1397 | 2488 | 4604 | — | — | 112 | — | — | 14.3 | — | — | 4.544 | 22.979 | — | — | — | 0.00015 | — | 0.00023 | — | — | 2e-05 | — | 2e-05 | — | — | — | — | 843.5 | 840.25 | 0 | 0 | 0 | — | — | — | — | — | — | — | — | — | — | — | — | 0.2 | — | — | — | — | -23 | — | — | — | — | 30 | — | — | — | — | —
| typical | — | — | — | 68.4 | — | 3 | — | 40 | 5 | 40 | 0 | 506.2 | 823.4 | 1376.6 | 2464.167 | 4481.5 | — | — | 113 | — | — | 14.7 | — | — | 4.547333 | 21.53 | — | — | — | 0.00015 | — | 0.0001 | — | — | 7.6e-05 | — | 5e-05 | — | — | — | — | 843.5 | 840.25 | 0 | 0 | 0 | — | — | — | — | — | — | — | — | — | — | — | — | 0.2 | — | — | — | — | -26 | — | — | — | — | 30 | — | — | — | — | —
Базовое_масло_11 | 0879.23 | — | — | — | 68.4 | — | 1 | — | 37 | 5 | 43 | 0 | 1184 | 2242 | 4648 | 10120 | 4319.375 | — | — | 100 | — | — | 14.1 | — | — | 5.38 | 32.25 | — | — | — | 0.0004 | — | 0.024 | — | — | 0.0001 | — | 0.0001 | — | — | — | — | 843.5 | 840.25 | 0 | 0 | 0 | — | — | — | — | — | — | — | — | — | — | — | — | — | — | — | — | — | -17 | — | — | — | — | 30 | — | — | — | — | —
| typical | — | — | — | 68.4 | — | 1 | — | 37 | 5 | 43 | 0 | 1184 | 2242 | 4648 | 10120 | 4319.375 | — | — | 100 | — | — | 14.1 | — | — | 5.38 | 32.25 | — | — | — | 0.0004 | — | 0.024 | — | — | 0.0001 | — | 0.0001 | — | — | — | — | 843.5 | 840.25 | 0 | 0 | 0 | — | — | — | — | — | — | — | — | — | — | — | — | — | — | — | — | — | -17 | — | — | — | — | 30 | — | — | — | — | —
Базовое_масло_12 | 02907.23 | — | — | — | 68.4 | — | 4 | — | 40 | 5 | 39.83333 | 0 | 508.5455 | — | 498 | 766 | 1259 | — | — | 129 | — | — | 14.2 | — | — | 3.81 | 16.85 | — | — | — | 0.0002 | — | 0.0004 | — | — | 0.0001 | — | 0.0001 | — | — | — | — | 843.5 | 840.25 | 0 | 0 | 0 | — | — | — | — | — | — | — | — | — | — | — | — | — | — | — | — | — | -71 | — | — | — | — | 30 | — | — | — | — | —
| typical | — | — | — | 68.4 | — | 4 | — | 40 | 5 | 39.83333 | 0 | 508.5455 | — | 498 | 766 | 1259 | — | — | 129 | — | — | 14.2 | — | — | 3.81 | 16.85 | — | — | — | 0.0002 | — | 0.0004 | — | — | 0.0001 | — | 0.0001 | — | — | — | — | 843.5 | 840.25 | 0 | 0 | 0 | — | — | — | — | — | — | — | — | — | — | — | — | — | — | — | — | — | -71 | — | — | — | — | 30 | — | — | — | — | —
Базовое_масло_13 | 0934.22 | — | — | — | 68.4 | — | 3 | — | 40 | 5 | 40 | 0 | 1181 | 2011 | 4345 | 6680 | 4319.375 | — | — | 116 | — | — | 4.6 | — | — | 6.39 | 38.55 | — | — | — | 0.00071 | — | 0.00082 | — | — | 0.00016 | — | 4e-05 | — | — | — | — | 843.5 | 840.25 | 0 | 0 | 0 | — | — | — | — | — | — | — | — | — | — | — | — | 0.2 | — | — | — | — | -16 | — | — | — | — | 30 | — | — | — | — | —
| typical | — | — | — | 68.4 | — | 3 | — | 40 | 5 | 40 | 0 | 1181 | 2011 | 4345 | 6680 | 4319.375 | — | — | 116 | — | — | 4.6 | — | — | 6.39 | 38.55 | — | — | — | 0.00071 | — | 0.00082 | — | — | 0.00016 | — | 4e-05 | — | — | — | — | 843.5 | 840.25 | 0 | 0 | 0 | — | — | — | — | — | — | — | — | — | — | — | — | 0.2 | — | — | — | — | -16 | — | — | — | — | 30 | — | — | — | — | —
Базовое_масло_14 | _22.04.2025 | — | — | — | 68.4 | — | 2 | — | 40 | 5 | 39.83333 | 0 | 13 | 25 | 50 | 100 | 200 | — | — | 113 | — | — | 90 | — | — | 1.02 | 2.54 | — | — | — | 0.0002 | — | 0.0004 | — | — | 0.0001 | — | 0.0001 | — | — | — | — | 801.4 | 798 | 0 | 0 | 0 | — | — | — | — | — | — | — | — | — | — | — | — | — | — | — | — | — | -68 | — | — | — | — | 30 | — | — | — | — | —
| typical | — | — | — | 68.4 | — | 2 | — | 40 | 5 | 39.83333 | 0 | 13 | 25 | 50 | 100 | 200 | — | — | 113 | — | — | 90 | — | — | 1.5 | 2.69 | — | — | — | 0.0002 | — | 0.0004 | — | — | 0.0001 | — | 0.0001 | — | — | — | — | 801.4 | 798 | 0 | 0 | 0 | — | — | — | — | — | — | — | — | — | — | — | — | — | — | — | — | — | -68 | — | — | — | — | 30 | — | — | — | — | —
| Р-10 от 13.05.2024 | — | — | — | 68.4 | — | 2 | — | 40 | 5 | 39.83333 | 0 | 13 | 4 | 2 | 4 | 200 | — | — | 113 | — | — | 90 | — | — | 1.02 | 5.01 | — | — | — | 0.0002 | — | 0.0004 | — | — | 0.0001 | — | 0.0001 | — | — | — | — | 801.4 | 798 | 0 | 0 | 0 | — | — | — | — | — | — | — | — | — | — | — | — | — | — | — | — | — | -68 | — | — | — | — | 30 | — | — | — | — | —
| из ЦП 19.09.23г | — | — | — | 68.4 | — | 2 | — | 40 | 5 | 39.83333 | 0 | 13 | 25 | 50 | 100 | 200 | — | — | 113 | — | — | 90 | — | — | 1 | 2 | — | — | — | 0.0002 | — | 0.0004 | — | — | 0.0001 | — | 0.0001 | — | — | — | — | 801.4 | 798 | 0 | 0 | 0 | — | — | — | — | — | — | — | — | — | — | — | — | — | — | — | — | — | -68 | — | — | — | — | 30 | — | — | — | — | —
Базовое_масло_15 | 02602.23 | — | — | — | 68.4 | — | 4 | — | 40 | 5 | 39.83333 | 0 | 508.5455 | 800.3 | 1311.8 | 149 | 286 | — | — | 98 | — | — | 14.2 | — | 248 | 2.05 | 7.001 | — | — | — | 0.0002 | — | 0.0004 | — | — | 0.0001 | — | 0.0001 | — | — | — | — | 843.5 | 840.25 | 0 | 0 | 0 | — | — | — | — | — | — | — | — | — | — | — | — | — | — | — | — | — | -58 | — | — | — | — | 30 | — | — | — | — | —
| typical | — | — | — | 68.4 | — | 4 | — | 40 | 5 | 39.83333 | 0 | 508.5455 | 800.3 | 1311.8 | 149 | 286 | — | — | 98 | — | — | 14.2 | — | 248 | 2.05 | 7.001 | — | — | — | 0.0002 | — | 0.0004 | — | — | 0.0001 | — | 0.0001 | — | — | — | — | 843.5 | 840.25 | 0 | 0 | 0 | — | — | — | — | — | — | — | — | — | — | — | — | — | — | — | — | — | -58 | — | — | — | — | 30 | — | — | — | — | —
Базовое_масло_16 | 02959.22 | — | — | — | 68.4 | — | 2 | — | 40 | 5 | 39.83333 | 0 | 13 | 25 | 50 | 99.5 | 200 | — | — | 113 | — | — | 90 | — | — | 1.18 | 2.82 | — | — | — | 0.0002 | — | 0.0004 | — | — | 0.0001 | — | 0.0001 | — | — | — | — | 843.5 | 840.25 | 0 | 0 | 0 | — | — | — | — | — | — | — | — | — | — | — | — | — | — | — | — | — | -40 | — | — | — | — | 30 | — | — | — | — | —
| 067.23 | — | — | — | 68.4 | — | 2 | — | 40 | 5 | 39.83333 | 0 | 13 | 25 | 50 | 100 | 200 | — | — | 113 | — | — | 90 | — | — | 1.5 | 2.69 | — | — | — | 0.0002 | — | 0.0004 | — | — | 0.0001 | — | 0.0001 | — | — | — | — | 843.5 | 840.25 | 0 | 0 | 0 | — | — | — | — | — | — | — | — | — | — | — | — | — | — | — | — | — | -54 | — | — | — | — | 30 | — | — | — | — | —
| 25721.17 | — | — | — | 68.4 | — | 2 | — | 40 | 5 | 39.83333 | 0 | 13 | 25 | 50 | 99 | 200 | — | — | 113 | — | — | 90 | — | — | 1.17 | 2.84 | — | — | — | 0.0002 | — | 0.0004 | — | — | 0.0001 | — | 0.0001 | — | — | — | — | 843.5 | 840.25 | 0 | 0 | 0 | — | — | — | — | — | — | — | — | — | — | — | — | — | — | — | — | — | -54 | — | — | — | — | 30 | — | — | — | — | —
| typical | — | — | — | 68.4 | — | 2 | — | 40 | 5 | 39.83333 | 0 | 13 | 25 | 50 | 99.5 | 200 | — | — | 113 | — | — | 90 | — | — | 1.283333 | 2.783333 | — | — | — | 0.0002 | — | 0.0004 | — | — | 0.0001 | — | 0.0001 | — | — | — | — | 843.5 | 840.25 | 0 | 0 | 0 | — | — | — | — | — | — | — | — | — | — | — | — | — | — | — | — | — | -68 | — | — | — | — | 30 | — | — | — | — | —
Базовое_масло_17 | typical | — | — | — | 68.4 | — | 5 | — | 40 | 5 | 39.83333 | 0 | 13 | 25 | 50 | 99 | 200 | — | — | 113 | — | — | 90 | — | — | 1.45 | 3.88 | — | — | — | 0.0002 | — | 0.0004 | — | — | 0.0001 | — | 0.0001 | — | — | — | — | 843.5 | 840.25 | 0 | 0 | 0 | — | — | — | — | — | — | — | — | — | — | — | — | — | — | — | — | — | -73 | — | — | — | — | 30 | — | — | — | — | —
| без номера | — | — | — | 68.4 | — | 5 | — | 40 | 5 | 39.83333 | 0 | 13 | 25 | 50 | 99 | 200 | — | — | 113 | — | — | 90 | — | — | 1.45 | 3.88 | — | — | — | 0.0002 | — | 0.0004 | — | — | 0.0001 | — | 0.0001 | — | — | — | — | 843.5 | 840.25 | 0 | 0 | 0 | — | — | — | — | — | — | — | — | — | — | — | — | — | — | — | — | — | -73 | — | — | — | — | 30 | — | — | — | — | —
Базовое_масло_2 | 01009.22 | — | — | — | 68.4 | — | 1 | — | 38.63636 | 5 | 40.90909 | 0 | 1220 | 2317 | 4827 | 10684 | 21400 | — | — | 95 | — | — | 14.7 | — | — | 5.39 | 33.01 | — | — | — | 3e-05 | — | 0.0236 | — | — | 4e-05 | — | 5e-05 | — | — | — | — | 870.7 | 867.2 | 0 | 0 | 0 | — | — | — | — | — | — | — | — | — | — | — | — | — | — | — | — | — | -18 | — | — | — | — | 30 | — | — | — | — | —
| 01302.22 | — | — | — | 68.4 | — | 1 | — | 40 | 5 | 40 | 0 | 1286 | 2351 | 4925 | 10923 | 22000 | — | — | 94 | — | — | 15.6 | — | — | 5.37 | 32.96 | — | — | — | 3e-05 | — | 0.0289 | — | — | 3e-05 | — | 1.2e-05 | — | — | — | — | 870.7 | 867.2 | 430 | 30 | 460 | — | — | — | — | — | — | — | — | — | — | — | — | — | — | — | — | — | -18 | — | — | — | — | 30 | — | — | — | — | —
| 01510.24 | — | — | — | 68.4 | — | 1 | — | 38.63636 | 5 | 40.90909 | 0 | 1165 | 2161 | 4323 | 10238 | 21400 | — | — | 98 | — | — | 14.29231 | — | — | 5.31 | 31.81 | — | — | — | 0.00017 | — | 0.02574 | — | — | 4e-05 | — | 5e-05 | — | — | — | — | 870.7 | 867.2 | 0 | 0 | 0 | — | — | — | — | — | — | — | — | — | — | — | — | — | — | — | — | — | -17 | — | — | — | — | 30 | — | — | — | — | —
| 01767.22 | — | — | — | 68.4 | — | 1 | — | 35 | 30 | 40 | 5 | 1150 | 2199 | 4564 | 10045 | 21400 | — | — | 96 | — | — | 15.3 | — | — | 5.31 | 32.06 | — | — | — | 0.00056 | — | 0.02433 | — | — | 3e-05 | — | 5e-05 | — | — | — | — | 870.7 | 867.2 | 0 | 0 | 0 | — | — | — | — | — | — | — | — | — | — | — | — | — | — | — | — | — | -17 | — | — | — | — | 30 | — | — | — | — | —
| 01940.22 | — | — | — | 68.4 | — | 1 | — | 39 | 5 | 41 | 0 | 1067 | 2049 | 4252 | 9446 | 21400 | — | — | 99 | — | — | 15 | — | — | 5.25 | 31.12 | — | — | — | 0.00014 | — | 0.032 | — | — | 3e-05 | — | 5e-05 | — | — | — | — | 870.7 | 867.2 | 0 | 0 | 0 | — | — | — | — | — | — | — | — | — | — | — | — | — | — | — | — | — | -16 | — | — | — | — | 30 | — | — | — | — | —
| 01943.23 | — | — | — | 68.4 | — | 1 | — | 39 | 5 | 41 | 0 | 1250 | 2382 | 4932 | 10861 | 21400 | — | — | 97 | — | — | 13.7 | — | — | 5.45 | 33.25 | — | — | — | 0.0002 | — | 0.021 | — | — | 0.0001 | — | 0.0001 | — | — | — | — | 870.7 | 867.2 | 0 | 0 | 0 | — | — | — | — | — | — | — | — | — | — | — | — | — | — | — | — | — | -16 | — | — | — | — | 30 | — | — | — | — | —
| 01993.25 | — | — | — | 68.4 | — | 1 | — | 38.63636 | 5 | 40.90909 | 0 | 1172 | 2254 | 4576 | 9992 | 21400 | — | — | 100 | — | — | 14.29231 | — | — | 5.38 | 32.16 | — | — | — | 0.00017 | — | 0.02574 | — | — | 4e-05 | — | 5e-05 | — | — | — | — | 870.7 | 867.2 | 0 | 0 | 0 | — | — | — | — | — | — | — | — | — | — | — | — | — | — | — | — | — | -15 | — | — | — | — | 30 | — | — | — | — | —
| 0204.22 | — | — | — | 68.4 | — | 1 | — | 38 | 30 | 42 | 0 | 1224 | 2308 | 4797 | 10565 | 21400 | — | — | 96 | — | — | 12.8 | — | — | 5.4 | 33 | — | — | — | 0.00089 | — | 0.02478 | — | — | 0.00054 | — | 0.00014 | — | — | — | — | 870.7 | 867.2 | 0 | 0 | 0 | — | — | — | — | — | — | — | — | — | — | — | — | — | — | — | — | — | 0 | — | — | — | — | 30 | — | — | — | — | —
| 02360.23 | — | — | — | 68.4 | — | 1 | — | 40 | 5 | 40 | 0 | 1169 | 2205 | 4520 | 9777 | 21400 | — | — | 98 | — | — | 14 | — | — | 5.36 | 32.22 | — | — | — | 2.1e-05 | — | 0.032 | — | — | 3e-05 | — | 4e-05 | — | — | — | — | 870.7 | 867.2 | 0 | 0 | 0 | — | — | — | — | — | — | — | — | — | — | — | — | — | — | — | — | — | -16 | — | — | — | — | 30 | — | — | — | — | —
| 02425.24 | — | — | — | 68.4 | — | 1 | — | 38.63636 | 5 | 40.90909 | 0 | 1194.571 | 2241.667 | 4638 | 10238 | 21400 | — | — | 95 | — | — | 14.29231 | — | — | 5.35 | 32.57 | — | — | — | 0.00017 | — | 0.02574 | — | — | 4e-05 | — | 5e-05 | — | — | — | — | 870.7 | 867.2 | 0 | 0 | 0 | — | — | — | — | — | — | — | — | — | — | — | — | — | — | — | — | — | -15.73333 | — | — | — | — | 30 | — | — | — | — | —
| 02596.22 | — | — | — | 68.4 | — | 1 | — | 38 | 5 | 42 | 0 | 1220 | 2250 | 4642 | 10272 | 21000 | — | — | 96 | — | — | 14 | — | — | 5.37 | 32.61 | — | — | — | 3e-05 | — | 0.028 | — | — | 5e-05 | — | 1e-05 | — | — | — | — | 870.7 | 867.2 | 0 | 0 | 0 | — | — | — | — | — | — | — | — | — | — | — | — | — | — | — | — | — | -18 | — | — | — | — | 30 | — | — | — | — | —
| 03275.23 | — | — | — | 68.4 | — | 1 | — | 39 | 2 | 41 | 0 | 1225 | 2273 | 4718 | 10407 | 21400 | — | — | 97 | — | — | 12.5 | — | — | 5.42 | 32.97 | — | — | — | 0.0002 | — | 0.099 | — | — | 0.0001 | — | 0.0001 | — | — | — | — | 870.7 | 867.2 | 0 | 0 | 0 | — | — | — | — | — | — | — | — | — | — | — | — | — | — | — | — | — | -18 | — | — | — | — | 30 | — | — | — | — | —
| 0407.24 | — | — | — | 68.4 | — | 1 | — | 39 | 5 | 41 | 0 | 1206 | 2249 | 4651 | 10139 | 21400 | — | — | 98 | — | — | 13.7 | — | — | 5.38 | 32.45 | — | — | — | 0.0003 | — | 0.0267 | — | — | 4e-05 | — | 5e-05 | — | — | — | — | 870.7 | 867.2 | 0 | 0 | 0 | — | — | — | — | — | — | — | — | — | — | — | — | — | — | — | — | — | -18 | — | — | — | — | 30 | — | — | — | — | —
| 071.23 | — | — | — | 68.4 | — | 1 | — | 40 | 5 | 40 | 0 | 1133 | 2137 | 4429 | 9680 | 21400 | — | — | 99 | — | — | 14 | — | — | 5.36 | 32.12 | — | — | — | 0.0004 | — | 0.017 | — | — | 0.0006 | — | 0.0001 | — | — | — | — | 870.7 | 867.2 | 0 | 0 | 0 | — | — | — | — | — | — | — | — | — | — | — | — | — | — | — | — | — | -17 | — | — | — | — | 30 | — | — | — | — | —
| 0769.22 | — | — | — | 68.4 | — | 1 | — | 38 | 10 | 42 | 0 | 1237 | 2273 | 4785 | 10513 | 21200 | — | — | 96 | — | — | 15.5 | — | — | 5.335 | 32.39 | — | — | — | 0.00014 | — | 0.0247 | — | — | 3e-05 | — | 3e-05 | — | — | — | — | 870.7 | 867.2 | 0 | 0 | 0 | — | — | — | — | — | — | — | — | — | — | — | — | — | — | — | — | — | -17 | — | — | — | — | 30 | — | — | — | — | —
| 0858.25 | — | — | — | 68.4 | — | 1 | — | 38.63636 | 5 | 40.90909 | 0 | 1194.571 | 2241.667 | 4638 | 10238 | 21400 | — | — | 101 | — | — | 14.29231 | — | — | 5.393 | 32.12 | — | — | — | 0.00017 | — | 0.02574 | — | — | 4e-05 | — | 5e-05 | — | — | — | — | 870.7 | 867.2 | 0 | 0 | 0 | — | — | — | — | — | — | — | — | — | — | — | — | — | — | — | — | — | -15.73333 | — | — | — | — | 30 | — | — | — | — | —
| 094.25 | — | — | — | 68.4 | — | 1 | — | 38.63636 | 5 | 40.90909 | 0 | 1194.571 | 2217 | 4629 | 10028 | 21400 | — | — | 97.23529 | — | — | 14.29231 | — | — | 5.35 | 32.19 | — | — | — | 0.00017 | — | 0.02574 | — | — | 4e-05 | — | 5e-05 | — | — | — | — | 870.7 | 867.2 | 0 | 0 | 0 | — | — | — | — | — | — | — | — | — | — | — | — | — | — | — | — | — | -15.73333 | — | — | — | — | 30 | — | — | — | — | —
| typical | — | — | — | 68.4 | — | 1 | — | 38.63636 | 5 | 40.90909 | 0 | 1194.571 | 2241.667 | 4638 | 10238 | 21400 | — | — | 98 | — | — | 15 | — | — | 5.363412 | 32.41235 | — | — | — | 0.00017 | — | 0.02574 | — | — | 4e-05 | — | 5e-05 | — | — | — | — | 870.7 | 867.2 | 0 | 0 | 0 | — | — | — | — | — | — | — | — | — | — | — | — | — | — | — | — | — | -15 | — | — | — | — | 30 | — | — | — | — | —
Базовое_масло_3 | 01278.24 | — | — | — | 68.4 | — | 3 | — | 40 | 5.625 | 40 | 0 | 372.1818 | 585.5 | 963 | 1708 | 2996.857 | — | — | 126.4286 | — | — | 13.46364 | — | — | 4.5 | 20.93357 | — | — | — | 0.0002 | — | 0.000475 | — | — | 0.0001 | — | 8.5e-05 | — | — | — | — | 843.5 | 840.25 | 0 | 0 | 0 | — | — | — | — | — | — | — | — | — | — | — | — | — | — | — | — | — | -20.66667 | — | — | — | — | 30 | — | — | — | — | —
| 01487.23 | — | — | — | 68.4 | — | 3 | — | 40 | 10 | 40 | 0 | 388 | 591 | 966 | 1647 | 2993 | — | — | 124 | — | — | 9.1 | — | — | 4.46 | 21.19 | — | — | — | 0.0003 | — | 0.001 | — | — | 0.0002 | — | 0.0002 | — | — | — | — | 843.5 | 840.25 | 0 | 0 | 0 | — | — | — | — | — | — | — | — | — | — | — | — | — | — | — | — | — | -25 | — | — | — | — | 30 | — | — | — | — | —
| 01508.24 | — | — | — | 68.4 | — | 3 | — | 40 | 5.625 | 40 | 0 | 386 | 642 | 1046 | 1765 | 3204 | — | — | 126 | — | — | 13.46364 | — | — | 4.49 | 21.2 | — | — | — | 0.0002 | — | 0.000475 | — | — | 0.0001 | — | 8.5e-05 | — | — | — | — | 843.5 | 840.25 | 0 | 0 | 0 | — | — | — | — | — | — | — | — | — | — | — | — | — | — | — | — | — | -20 | — | — | — | — | 30 | — | — | — | — | —
| 01600.22 | — | — | — | 68.4 | — | 3 | — | 40 | 5.625 | 40 | 0 | 311 | 581 | 999 | 1737 | 3224 | — | — | 130 | — | — | 13.1 | — | — | 4.611 | 21.84 | — | — | — | 0.00021 | — | 0.00025 | — | — | 3e-05 | — | 5e-05 | — | — | — | — | 843.5 | 840.25 | 0 | 0 | 0 | — | — | — | — | — | — | — | — | — | — | — | — | — | — | — | — | — | -18 | — | — | — | — | 30 | — | — | — | — | —
| 01939.22 | — | — | — | 68.4 | — | 3 | — | 40 | 5 | 40 | 0 | 317 | 497 | 876 | 1515 | 3030 | — | — | 127 | — | — | 13.2 | — | — | 4.33 | 19.91 | — | — | — | 0.0002 | — | 0.0011 | — | — | 0.0001 | — | 0.0002 | — | — | — | — | 843.5 | 840.25 | 0 | 0 | 0 | — | — | — | — | — | — | — | — | — | — | — | — | — | — | — | — | — | -18 | — | — | — | — | 30 | — | — | — | — | —
| 02110.23 | — | — | — | 68.4 | — | 3 | — | 40 | 5 | 40 | 0 | 419 | 641 | 1019 | 1717 | 3121 | — | — | 120 | — | — | 13.7 | — | — | 4.42 | 21.2 | — | — | — | 0.0002 | — | 0.000475 | — | — | 0.0001 | — | 8.5e-05 | — | — | — | — | 843.5 | 840.25 | 0 | 0 | 0 | — | — | — | — | — | — | — | — | — | — | — | — | — | — | — | — | — | -24 | — | — | — | — | 30 | — | — | — | — | —
| 02502.24 | — | — | — | 68.4 | — | 3 | — | 40 | 5.625 | 40 | 0 | 372.1818 | 585.5 | 963 | 1544 | 2800 | — | — | 126.4286 | — | — | 13.46364 | — | — | 4.321 | 20.93357 | — | — | — | 0.0002 | — | 0.000475 | — | — | 0.0001 | — | 8.5e-05 | — | — | — | — | 843.5 | 840.25 | 0 | 0 | 0 | — | — | — | — | — | — | — | — | — | — | — | — | — | — | — | — | — | -19 | — | — | — | — | 30 | — | — | — | — | —
| 02598.22 | — | — | — | 68.4 | — | 3 | — | 40 | 5 | 40 | 0 | 357 | 561 | 966 | 1671 | 3064 | — | — | 129 | — | — | 14 | — | — | 4.57 | 21.55 | — | — | — | 3e-05 | — | 2e-05 | — | — | 7e-05 | — | 5e-05 | — | — | — | — | 843.5 | 840.25 | 0 | 0 | 0 | — | — | — | — | — | — | — | — | — | — | — | — | — | — | — | — | — | -21 | — | — | — | — | 30 | — | — | — | — | —
| 02868.23 200л | — | — | — | 68.4 | — | 3 | — | 40 | 5.625 | 40 | 0 | 372.1818 | 585.5 | 938 | 1586 | 2875 | — | — | 127 | — | — | 13.46364 | — | — | 4.47 | 20.96 | — | — | — | 0.0002 | — | 0.000475 | — | — | 0.0001 | — | 8.5e-05 | — | — | — | — | 843.5 | 840.25 | 0 | 0 | 0 | — | — | — | — | — | — | — | — | — | — | — | — | — | — | — | — | — | -21 | — | — | — | — | 30 | — | — | — | — | —
| 03003.23 | — | — | — | 68.4 | — | 3 | — | 40 | 5 | 40 | 0 | 403 | 625 | 1001 | 1694 | 3075 | — | — | 125 | — | — | 13.7 | — | — | 4.47 | 21 | — | — | — | 0.0002 | — | 0.0001 | — | — | 0.0001 | — | 0.0001 | — | — | — | — | 843.5 | 840.25 | 0 | 0 | 0 | — | — | — | — | — | — | — | — | — | — | — | — | — | — | — | — | — | -25 | — | — | — | — | 30 | — | — | — | — | —
| 03601.23 | — | — | — | 68.4 | — | 3 | — | 40 | 5.625 | 40 | 0 | 410 | 620 | 984 | 1668 | 3021 | — | — | 127 | — | — | 13.46364 | — | — | 4.5 | 21.25 | — | — | — | 0.0002 | — | 0.000475 | — | — | 0.0001 | — | 8.5e-05 | — | — | — | — | 843.5 | 840.25 | 0 | 0 | 0 | — | — | — | — | — | — | — | — | — | — | — | — | — | — | — | — | — | -21 | — | — | — | — | 30 | — | — | — | — | —
| 0415.22 | — | — | — | 68.4 | — | 3 | — | 40 | 5 | 40 | 0 | 357 | 581 | 928 | 1574 | 2866 | — | — | 132 | — | — | 12.9 | — | — | 4.501 | 20.84 | — | — | — | 0.00015 | — | 0.00105 | — | — | 0.00019 | — | 1e-05 | — | — | — | — | 843.5 | 840.25 | 0 | 0 | 0 | — | — | — | — | — | — | — | — | — | — | — | — | — | — | — | — | — | -14 | — | — | — | — | 30 | — | — | — | — | —
| 0444.23 | — | — | — | 68.4 | — | 3 | — | 40 | 5 | 40 | 0 | 372.1818 | 542 | 930 | 1584 | 2869 | — | — | 127 | — | — | 14.2 | — | — | 4.42 | 20.6 | — | — | — | 0.0002 | — | 0.000475 | — | — | 0.0001 | — | 8.5e-05 | — | — | — | — | 843.5 | 840.25 | 0 | 0 | 0 | — | — | — | — | — | — | — | — | — | — | — | — | — | — | — | — | — | -19 | — | — | — | — | 30 | — | — | — | — | —
| 0754/23 | — | — | — | 68.4 | — | 3 | — | 40 | 5 | 40 | 0 | 335 | 519 | 862 | 1466 | 2743 | — | — | 127 | — | — | 14.2 | — | — | 4.34 | 20.02 | — | — | — | 0.0012 | — | 0.0002 | — | — | 0.0002 | — | 0.0002 | — | — | — | — | 843.5 | 840.25 | 0 | 0 | 0 | — | — | — | — | — | — | — | — | — | — | — | — | — | — | — | — | — | -19 | — | — | — | — | 30 | — | — | — | — | —
| 0886.24 | — | — | — | 68.4 | — | 3 | — | 40 | 5.625 | 40 | 0 | 411 | 626 | 1004 | 1695 | 3071 | — | — | 126 | — | — | 15 | — | — | 4.48 | 21.19 | — | — | — | 0.0001 | — | 0.0007 | — | — | 2e-05 | — | 7e-05 | — | — | — | — | 843.5 | 840.25 | 0 | 0 | 0 | — | — | — | — | — | — | — | — | — | — | — | — | — | — | — | — | — | -21 | — | — | — | — | 30 | — | — | — | — | —
| typical | — | — | — | 68.4 | — | 3 | — | 40 | 5.625 | 40 | 0 | 372.1818 | 585.5 | 963 | 1638.067 | 2996.857 | — | — | 123 | — | — | 15 | — | — | 4.34 | 20.32 | — | — | — | 0.0002 | — | 0.000475 | — | — | 0.0001 | — | 8.5e-05 | — | — | — | — | 843.5 | 840.25 | 0 | 0 | 0 | — | — | — | — | — | — | — | — | — | — | — | — | — | — | — | — | — | -25 | — | — | — | — | 30 | — | — | — | — | —
Базовое_масло_4 | 01209.25 для SL | — | — | — | 68.4 | — | 2 | — | 40 | 5 | 39.83333 | 0 | — | — | 1311.8 | 12688 | — | — | — | 115 | — | — | 4 | — | — | 8.42 | 54.13 | — | — | — | 0.0002 | — | 0.0004 | — | — | 0.0001 | — | 0.0001 | — | — | — | — | 843.5 | 840.25 | 0 | 0 | 0 | — | — | — | — | — | — | — | — | — | — | — | — | — | — | — | — | — | -23 | — | — | — | — | 30 | — | — | — | — | —
| typical | — | — | — | 68.4 | — | 2 | — | 40 | 5 | 39.83333 | 0 | — | — | 1311.8 | 12688 | — | — | — | 115 | — | — | 4 | — | — | 8.42 | 54.13 | — | — | — | 0.0002 | — | 0.0004 | — | — | 0.0001 | — | 0.0001 | — | — | — | — | 843.5 | 840.25 | 0 | 0 | 0 | — | — | — | — | — | — | — | — | — | — | — | — | — | — | — | — | — | -23 | — | — | — | — | 30 | — | — | — | — | —
Базовое_масло_5 | 01056.25 | — | — | — | 68.4 | — | 2 | — | 39 | 5 | 41 | 0 | 2226.571 | 3534 | 6400 | 12688 | 25376 | — | — | 118.2727 | — | — | 3.18 | — | — | 8.09 | 54.13 | — | — | — | 0.0002025 | — | 0.00054 | — | — | 0.000115 | — | 0.0001 | — | — | — | — | 843.5 | 840.25 | 0 | 0 | 0 | — | — | — | — | — | — | — | — | — | — | — | — | — | — | — | — | — | 0 | — | — | — | — | 30 | — | — | — | — | —
| 01085.25 | — | — | — | 68.4 | — | 2 | — | 39 | 5 | 41 | 0 | 2226.571 | 3743.091 | 7075.917 | 13859.92 | 25376 | — | — | 118.2727 | — | — | 3.18 | — | — | 8.62 | 55.99875 | — | — | — | 0.0002025 | — | 0.00054 | — | — | 0.000115 | — | 0.0001 | — | — | — | — | 843.5 | 840.25 | 0 | 0 | 0 | — | — | — | — | — | — | — | — | — | — | — | — | — | — | — | — | — | 0 | — | — | — | — | 30 | — | — | — | — | —
| 01624.25 | — | — | — | 68.4 | — | 2 | — | 39 | 5 | 41 | 0 | 2226.571 | 3207 | 5855 | 11386 | 25376 | — | — | 120 | — | — | 3.18 | — | — | 7.72 | 50.14 | — | — | — | 0.0002025 | — | 0.00054 | — | — | 0.000115 | — | 0.0001 | — | — | — | — | 843.5 | 840.25 | 0 | 0 | 0 | — | — | — | — | — | — | — | — | — | — | — | — | — | — | — | — | — | -15 | — | — | — | — | 30 | — | — | — | — | —
| 01942.23 | — | — | — | 68.4 | — | 2 | — | 39 | 5 | 41 | 0 | 2322 | 4054 | 7450 | 14903 | 25376 | — | — | 117 | — | — | 2.8 | — | — | 8.49 | 58.73 | — | — | — | 0.0002 | — | 0.0041 | — | — | 0.0039 | — | 0.0001 | — | — | — | — | 843.5 | 840.25 | 0 | 0 | 0 | — | — | — | — | — | — | — | — | — | — | — | — | — | — | — | — | — | -20 | — | — | — | — | 30 | — | — | — | — | —
| 01992.25 | — | — | — | 68.4 | — | 2 | — | 39 | 5 | 41 | 0 | 2256 | 3907 | 7178 | 14088 | 25376 | — | — | 118 | — | — | 3.18 | — | — | 8.34 | 56.87 | — | — | — | 0.0002025 | — | 0.00054 | — | — | 0.000115 | — | 0.0001 | — | — | — | — | 843.5 | 840.25 | 0 | 0 | 0 | — | — | — | — | — | — | — | — | — | — | — | — | — | — | — | — | — | -17 | — | — | — | — | 30 | — | — | — | — | —
| 02229.25 | — | — | — | 68.4 | — | 2 | — | 39 | 5 | 41 | 0 | 2226.571 | 3743.091 | 7075.917 | 13859.92 | 25376 | — | — | 118.2727 | — | — | 3.18 | — | — | 8.25 | 55.51 | — | — | — | 0.0002025 | — | 0.00054 | — | — | 0.000115 | — | 0.0001 | — | — | — | — | 843.5 | 840.25 | 0 | 0 | 0 | — | — | — | — | — | — | — | — | — | — | — | — | — | — | — | — | — | -15.46154 | — | — | — | — | 30 | — | — | — | — | —
| 02510.25 | — | — | — | 68.4 | — | 2 | — | 39 | 5 | 41 | 0 | 1816 | 3063 | 5503 | 10694 | 25376 | — | — | 118.2727 | — | — | 3.18 | — | — | 8.716 | 59.86 | — | — | — | 0.0002025 | — | 0.00054 | — | — | 0.000115 | — | 0.0001 | — | — | — | — | 843.5 | 840.25 | 0 | 0 | 0 | — | — | — | — | — | — | — | — | — | — | — | — | — | — | — | — | — | -15.46154 | — | — | — | — | 30 | — | — | — | — | —
| 02724.23 | — | — | — | 68.4 | — | 2 | — | 39 | 5 | 41 | 0 | 2192 | 3849 | 7087 | 14001 | 25376 | — | — | 117 | — | — | 2.8 | — | — | 8.3 | 56.73 | — | — | — | 0.0002 | — | 0.0007 | — | — | 3e-05 | — | 0.0001 | — | — | — | — | 843.5 | 840.25 | 0 | 0 | 0 | — | — | — | — | — | — | — | — | — | — | — | — | — | — | — | — | — | -19 | — | — | — | — | 30 | — | — | — | — | —
| 02896.24 | — | — | — | 68.4 | — | 2 | — | 39 | 5 | 41 | 0 | 2226.571 | 3743.091 | 7741 | 14916 | 25376 | — | — | 114 | — | — | 3.18 | — | — | 8.53 | 59.97 | — | — | — | 0.0002025 | — | 0.00054 | — | — | 0.000115 | — | 0.0001 | — | — | — | — | 843.5 | 840.25 | 0 | 0 | 0 | — | — | — | — | — | — | — | — | — | — | — | — | — | — | — | — | — | -15.46154 | — | — | — | — | 30 | — | — | — | — | —
| 0312.25 | — | — | — | 68.4 | — | 2 | — | 39 | 5 | 41 | 0 | 2226.571 | 3821 | 6926 | 13682 | 25376 | — | — | 119 | — | — | 3.18 | — | — | 8.276 | 55.69 | — | — | — | 0.0002025 | — | 0.00054 | — | — | 0.000115 | — | 0.0001 | — | — | — | — | 843.5 | 840.25 | 0 | 0 | 0 | — | — | — | — | — | — | — | — | — | — | — | — | — | — | — | — | — | -18 | — | — | — | — | 30 | — | — | — | — | —
| 03159.24 | — | — | — | 68.4 | — | 2 | — | 39 | 5 | 41 | 0 | 2226.571 | 3500 | 7036 | 14173 | 25376 | — | — | 118.2727 | — | — | 3.18 | — | — | 8.303 | 56.57 | — | — | — | 0.0002025 | — | 0.00054 | — | — | 0.000115 | — | 0.0001 | — | — | — | — | 843.5 | 840.25 | 0 | 0 | 0 | — | — | — | — | — | — | — | — | — | — | — | — | — | — | — | — | — | -15.46154 | — | — | — | — | 30 | — | — | — | — | —
| 03602.23 | — | — | — | 68.4 | — | 2 | — | 39 | 5 | 41 | 0 | 2467 | 4307 | 9021 | 17000 | 25376 | — | — | 115 | — | — | 3.18 | — | — | 8.57 | 60.05 | — | — | — | 0.0002025 | — | 0.00054 | — | — | 0.000115 | — | 0.0001 | — | — | — | — | 843.5 | 840.25 | 0 | 0 | 0 | — | — | — | — | — | — | — | — | — | — | — | — | — | — | — | — | — | -18 | — | — | — | — | 30 | — | — | — | — | —
| 0752.23 | — | — | — | 68.4 | — | 2 | — | 39 | 5 | 41 | 0 | 2189 | 3849 | 7200 | 14123 | 25376 | — | — | 117 | — | — | 3.2 | — | — | 8.22 | 56.03 | — | — | — | 0.0002 | — | 0.0002 | — | — | 0.0002 | — | 0.0002 | — | — | — | — | 843.5 | 840.25 | 0 | 0 | 0 | — | — | — | — | — | — | — | — | — | — | — | — | — | — | — | — | — | -14 | — | — | — | — | 30 | — | — | — | — | —
| 0767.24 | — | — | — | 68.4 | — | 2 | — | 39 | 5 | 41 | 0 | 2344 | 4083 | 7514 | 14665 | 25376 | — | — | 116 | — | — | 3.1 | — | — | 8.35 | 57.8 | — | — | — | 0.00021 | — | 0.00038 | — | — | 2e-05 | — | 2e-05 | — | — | — | — | 843.5 | 840.25 | 0 | 0 | 0 | — | — | — | — | — | — | — | — | — | — | — | — | — | — | — | — | — | -22 | — | — | — | — | 30 | — | — | — | — | —
| 0962.25 | — | — | — | 68.4 | — | 2 | — | 39 | 5 | 41 | 0 | 2226.571 | 3743.091 | 7075.917 | 13859.92 | 25376 | — | — | 120 | — | — | 3.18 | — | — | 8.06 | 53.5 | — | — | — | 0.0002025 | — | 0.00054 | — | — | 0.000115 | — | 0.0001 | — | — | — | — | 843.5 | 840.25 | 0 | 0 | 0 | — | — | — | — | — | — | — | — | — | — | — | — | — | — | — | — | — | -11 | — | — | — | — | 30 | — | — | — | — | —
| 0973/25 | — | — | — | 68.4 | — | 2 | — | 39 | 5 | 41 | 0 | 2226.571 | 3743.091 | 7075.917 | 13859.92 | 25376 | — | — | 118.2727 | — | — | 3.18 | — | — | 8.023 | 51.43 | — | — | — | 0.0002025 | — | 0.00054 | — | — | 0.000115 | — | 0.0001 | — | — | — | — | 843.5 | 840.25 | 0 | 0 | 0 | — | — | — | — | — | — | — | — | — | — | — | — | — | — | — | — | — | -28 | — | — | — | — | 30 | — | — | — | — | —
| typical | — | — | — | 68.4 | — | 2 | — | 39 | 5 | 41 | 0 | 2226.571 | 3743.091 | 7075.917 | 13859.92 | 25376 | — | — | 128 | — | — | 4 | — | — | 8.303625 | 52.97 | — | — | — | 0.0002025 | — | 0.00054 | — | — | 0.000115 | — | 0.0001 | — | — | — | — | 843.5 | 840.25 | 0 | 0 | 0 | — | — | — | — | — | — | — | — | — | — | — | — | — | — | — | — | — | -19 | — | — | — | — | 30 | — | — | — | — | —
Базовое_масло_6 | 01302.25 | — | — | — | 68.4 | — | 3 | — | 40 | 5 | 39.83333 | 0 | 508.5455 | 640 | 1000 | 1682 | 3017 | — | — | 126 | — | — | 15 | — | — | 4.446 | 20.92 | — | — | — | 0.0002 | — | 0.00054 | — | — | 0.0001 | — | 0.0001 | — | — | — | — | 835.5 | 832.2 | 0 | 0 | 0 | — | — | — | — | — | — | — | — | — | — | — | — | — | — | — | — | — | -20 | — | — | — | — | 30 | — | — | — | — | —
| 03164.24 | — | — | — | 68.4 | — | 3 | — | 40 | 5 | 39.83333 | 0 | 508.5455 | 614.5 | 982 | 1667 | 2990 | — | — | 125.3333 | — | — | 15 | — | — | 4.223 | 20.24667 | — | — | — | 0.0002 | — | 0.00054 | — | — | 0.0001 | — | 0.0001 | — | — | — | — | 835.5 | 832.2 | 0 | 0 | 0 | — | — | — | — | — | — | — | — | — | — | — | — | — | — | — | — | — | -20 | — | — | — | — | 30 | — | — | — | — | —
| 0861.25 | — | — | — | 68.4 | — | 3 | — | 40 | 5 | 39.83333 | 0 | 508.5455 | 614.5 | 982 | 1627 | 2990 | — | — | 125.3333 | — | — | 15 | — | — | 4.32 | 20.24667 | — | — | — | 0.0002 | — | 0.00054 | — | — | 0.0001 | — | 0.0001 | — | — | — | — | 835.5 | 832.2 | 0 | 0 | 0 | — | — | — | — | — | — | — | — | — | — | — | — | — | — | — | — | — | -20 | — | — | — | — | 30 | — | — | — | — | —
| 093.25 | — | — | — | 68.4 | — | 3 | — | 40 | 5 | 39.83333 | 0 | 508.5455 | 589 | 964 | 1627 | 2963 | — | — | 122 | — | — | 15 | — | — | 4.3 | 20.09 | — | — | — | 0.0002 | — | 0.00054 | — | — | 0.0001 | — | 0.0001 | — | — | — | — | 835.5 | 832.2 | 0 | 0 | 0 | — | — | — | — | — | — | — | — | — | — | — | — | — | — | — | — | — | -20 | — | — | — | — | 30 | — | — | — | — | —
| typical | — | — | — | 68.4 | — | 3 | — | 40 | 5 | 39.83333 | 0 | 508.5455 | 614.5 | 982 | 1667 | 2990 | — | — | 128 | — | — | 15 | — | — | 4.3478 | 19.73 | — | — | — | 0.0002 | — | 0.00054 | — | — | 0.0001 | — | 0.0001 | — | — | — | — | 835.5 | 832.2 | 0 | 0 | 0 | — | — | — | — | — | — | — | — | — | — | — | — | — | — | — | — | — | -20 | — | — | — | — | 30 | — | — | — | — | —
| для С3 01342.25 | — | — | — | 68.4 | — | 3 | — | 40 | 5 | 39.83333 | 0 | 508.5455 | 614.5 | 982 | 1732 | 2990 | — | — | 125.3333 | — | — | 15 | — | — | 4.45 | 20.24667 | — | — | — | 0.0002 | — | 0.00054 | — | — | 0.0001 | — | 0.0001 | — | — | — | — | 835.5 | 832.2 | 0 | 0 | 0 | — | — | — | — | — | — | — | — | — | — | — | — | — | — | — | — | — | -20 | — | — | — | — | 30 | — | — | — | — | —
Базовое_масло_7 | 01045.23 | — | — | — | 68.4 | — | 1 | — | 40 | 5 | 40 | 0 | 5413 | 11573 | 24677.31 | 53520.71 | 99200 | — | — | 93 | — | — | 5.4 | — | — | 9.214 | 77.6 | — | — | — | 0.00041 | — | 0.094 | — | — | 0.00063 | — | 3e-05 | — | — | — | — | 878.2 | 874.7 | 10 | 0 | 0 | — | — | — | — | — | — | — | — | — | — | — | — | — | — | — | — | — | -16 | — | — | — | — | 30 | — | — | — | — | —
| 01301.22 | — | — | — | 68.4 | — | 1 | — | 37 | 10 | 43 | 0 | 6028 | 12491 | 25600 | 53520.71 | 99200 | — | — | 89 | — | — | 6.4 | — | — | 9.26 | 80.34 | — | — | — | 3.8e-05 | — | 0.0991 | — | — | 3e-05 | — | 2e-05 | — | — | — | — | 878.2 | 874.7 | 70 | 0 | 20 | — | — | — | — | — | — | — | — | — | — | — | — | — | — | — | — | — | -19 | — | — | — | — | 30 | — | — | — | — | —
| 01408.25 | — | — | — | 68.4 | — | 1 | — | 38.44444 | 10 | 41.55556 | 0 | 5740 | 12398 | 24800 | 49600 | 99200 | — | — | 92 | — | — | 6.12 | — | — | 9.298 | 78.85 | — | — | — | 0.000125 | — | 0.08157667 | — | — | 9e-05 | — | 4.5e-05 | — | — | — | — | 878.2 | 874.7 | 10 | 0 | 0 | — | — | — | — | — | — | — | — | — | — | — | — | — | — | — | — | — | -17.14286 | — | — | — | — | 30 | — | — | — | — | —
| 01511.24 | — | — | — | 68.4 | — | 1 | — | 38.44444 | 10 | 41.55556 | 0 | 5632 | 11264 | 24000 | 53520.71 | 99200 | — | — | 91 | — | — | 6.12 | — | — | 9.14 | 77.38 | — | — | — | 0.000125 | — | 0.08157667 | — | — | 9e-05 | — | 4.5e-05 | — | — | — | — | 878.2 | 874.7 | 10 | 0 | 0 | — | — | — | — | — | — | — | — | — | — | — | — | — | — | — | — | — | -15 | — | — | — | — | 30 | — | — | — | — | —
| 01768.22 | — | — | — | 68.4 | — | 1 | — | 38.44444 | 10 | 41.55556 | 0 | 5667 | 12160 | 25000 | 50000 | 99200 | — | — | 90 | — | — | 6.5 | — | — | 9.146 | 78.02 | — | — | — | 0.00015 | — | 0.07599 | — | — | 4e-05 | — | 2.4e-05 | — | — | — | — | 878.2 | 874.7 | 20 | 0 | 0 | — | — | — | — | — | — | — | — | — | — | — | — | — | — | — | — | — | -19 | — | — | — | — | 30 | — | — | — | — | —
| 0186.21 | — | — | — | 68.4 | — | 1 | — | 39 | 40 | 41 | 0 | 6022 | 12857 | 25800 | 53520.71 | 99200 | — | — | 89 | — | — | 5.4 | — | — | 9.34 | 81.15 | — | — | — | 0.000125 | — | 0.08157667 | — | — | 9e-05 | — | 4.5e-05 | — | — | — | — | 878.2 | 874.7 | 10 | 0 | 0 | — | — | — | — | — | — | — | — | — | — | — | — | — | — | — | — | — | -17.14286 | — | — | — | — | 30 | — | — | — | — | —
| 02595.22 | — | — | — | 68.4 | — | 1 | — | 39 | 5 | 41 | 5 | 5596 | 11861 | 24000 | 53520.71 | 99200 | — | — | 92 | — | — | 6.12 | — | — | 9.25 | 78.65 | — | — | — | 3e-05 | — | 0.046 | — | — | 8e-05 | — | 5e-05 | — | — | — | — | 878.2 | 874.7 | 0 | 0 | 0 | — | — | — | — | — | — | — | — | — | — | — | — | — | — | — | — | — | -18 | — | — | — | — | 30 | — | — | — | — | —
| 02787.24 | — | — | — | 68.4 | — | 1 | — | 38.44444 | 10 | 41.55556 | 0 | 6016 | 13575 | 24677.31 | 53520.71 | 99200 | — | — | 91 | — | — | 6.12 | — | — | 9.316 | 79.97 | — | — | — | 0.000125 | — | 0.08157667 | — | — | 9e-05 | — | 4.5e-05 | — | — | — | — | 878.2 | 874.7 | 10 | 0 | 0 | — | — | — | — | — | — | — | — | — | — | — | — | — | — | — | — | — | -15 | — | — | — | — | 30 | — | — | — | — | —
| 03276.23 | — | — | — | 68.4 | — | 1 | — | 39 | 5 | 41 | 0 | 5521 | 11811 | 24000 | 53520.71 | 99200 | — | — | 92 | — | — | 5.8 | — | — | 9.1 | 76.89 | — | — | — | 0.0002 | — | 0.099 | — | — | 0.0001 | — | 0.0001 | — | — | — | — | 878.2 | 874.7 | 0 | 0 | 0 | — | — | — | — | — | — | — | — | — | — | — | — | — | — | — | — | — | -16 | — | — | — | — | 30 | — | — | — | — | —
| 03527.22 | — | — | — | 68.4 | — | 1 | — | 38 | 10 | 42 | 0 | 5597 | 11915 | 28157 | 60000 | 99200 | — | — | 91 | — | — | 5.5 | — | — | 9.22 | 78.57 | — | — | — | 0.0001 | — | 0.0788 | — | — | 0.0001 | — | 0.0001 | — | — | — | — | 878.2 | 874.7 | 10 | 0 | 0 | — | — | — | — | — | — | — | — | — | — | — | — | — | — | — | — | — | -19 | — | — | — | — | 30 | — | — | — | — | —
| 0566.25 | — | — | — | 68.4 | — | 1 | — | 38.44444 | 10 | 41.55556 | 0 | 5711.467 | 12103 | 24200 | 48400 | 99200 | — | — | 92 | — | — | 6.12 | — | — | 9.15 | 77.39 | — | — | — | 0.000125 | — | 0.08157667 | — | — | 9e-05 | — | 4.5e-05 | — | — | — | — | 878.2 | 874.7 | 10 | 0 | 0 | — | — | — | — | — | — | — | — | — | — | — | — | — | — | — | — | — | -15 | — | — | — | — | 30 | — | — | — | — | —
| 0575.23 | — | — | — | 68.4 | — | 1 | — | 38 | 10 | 42 | 0 | 5273 | 11062 | 26044 | 67645 | 99200 | — | — | 92 | — | — | 6.1 | — | — | 9.16 | 77.46 | — | — | — | 0.0002 | — | 0.0686 | — | — | 0.0002 | — | 0.0002 | — | — | — | — | 878.2 | 874.7 | 20 | 0 | 0 | — | — | — | — | — | — | — | — | — | — | — | — | — | — | — | — | — | -19 | — | — | — | — | 30 | — | — | — | — | —
| 0763.24 | — | — | — | 68.4 | — | 1 | — | 38.44444 | 10 | 41.55556 | 0 | 5585 | 12049 | 24000 | 48000 | 99200 | — | — | 94 | — | — | 6.12 | — | — | 9.2 | 76.92 | — | — | — | 0.0005 | — | 0.08157667 | — | — | 0.0001 | — | 0.0001 | — | — | — | — | 878.2 | 874.7 | 0 | 0 | 0 | — | — | — | — | — | — | — | — | — | — | — | — | — | — | — | — | — | -15 | — | — | — | — | 30 | — | — | — | — | —
| 0770.22 | — | — | — | 68.4 | — | 1 | — | 38 | 10 | 42 | 0 | 5977 | 12602 | 25204 | 51000 | 99200 | — | — | 91 | — | — | 6.5 | — | — | 9.3 | 79.45 | — | — | — | 9e-05 | — | 0.0917 | — | — | 4e-05 | — | 4e-05 | — | — | — | — | 878.2 | 874.7 | 20 | 0 | 0 | — | — | — | — | — | — | — | — | — | — | — | — | — | — | — | — | — | -18 | — | — | — | — | 30 | — | — | — | — | —
| 094.22 (D-2022-0022) | — | — | — | 68.4 | — | 1 | — | 38 | 10 | 42 | 0 | 6005 | 12582 | 24677.31 | 53520.71 | 99200 | — | — | 90 | — | — | 5.6 | — | — | 9.39 | 81.32 | — | — | — | 8e-05 | — | 0.081 | — | — | 3e-05 | — | 1e-05 | — | — | — | — | 878.2 | 874.7 | 0 | 0 | 0 | — | — | — | — | — | — | — | — | — | — | — | — | — | — | — | — | — | -21 | — | — | — | — | 30 | — | — | — | — | —
| 095.25 | — | — | — | 68.4 | — | 1 | — | 38.44444 | 10 | 41.55556 | 0 | 5600 | 11925 | 20000 | 53520.71 | 99200 | — | — | 91.25 | — | — | 6.12 | — | — | 9.13 | 76.92 | — | — | — | 0.000125 | — | 0.08157667 | — | — | 9e-05 | — | 4.5e-05 | — | — | — | — | 878.2 | 874.7 | 10 | 0 | 0 | — | — | — | — | — | — | — | — | — | — | — | — | — | — | — | — | — | -17.14286 | — | — | — | — | 30 | — | — | — | — | —
| typical | — | — | — | 68.4 | — | 1 | — | 38.44444 | 10 | 41.55556 | 0 | 5711.467 | 12139.25 | 24677.31 | 53520.71 | 99200 | — | — | 91 | — | — | 8 | — | — | 9.225875 | 78.555 | — | — | — | 0.000125 | — | 0.08157667 | — | — | 9e-05 | — | 4.5e-05 | — | — | — | — | 878.2 | 874.7 | 10 | 0 | 0 | — | — | — | — | — | — | — | — | — | — | — | — | — | — | — | — | — | -15 | — | — | — | — | 30 | — | — | — | — | —
Базовое_масло_8 | 01208.25 для SL | — | — | — | 68.4 | — | 2 | — | 40 | 5 | 39.83333 | 0 | — | — | — | 2348 | 4319.375 | — | — | 105 | — | — | 15 | — | — | 4.51 | 21.26 | — | — | — | 0.0002 | — | 0.08157667 | — | — | 0.0001 | — | 0.0001 | — | — | — | — | 843.5 | 840.25 | 0 | 0 | 0 | — | — | — | — | — | — | — | — | — | — | — | — | — | — | — | — | — | -25 | — | — | — | — | 30 | — | — | — | — | —
| typical | — | — | — | 68.4 | — | 2 | — | 40 | 5 | 39.83333 | 0 | — | — | — | 2348 | 4319.375 | — | — | 105 | — | — | 15 | — | — | 4.51 | 21.26 | — | — | — | 0.0002 | — | 0.08157667 | — | — | 0.0001 | — | 0.0001 | — | — | — | — | 843.5 | 840.25 | 0 | 0 | 0 | — | — | — | — | — | — | — | — | — | — | — | — | — | — | — | — | — | -25 | — | — | — | — | 30 | — | — | — | — | —
Базовое_масло_9 | 0768.24 | — | — | — | 68.4 | — | 2 | 2.5 | 40 | 5 | 40 | 0 | 1325 | 2226 | 3936 | 7364 | 11706 | — | — | 117 | — | — | 7 | — | — | 6.55 | 40.37 | — | — | — | 0.00068 | — | 0.00106 | — | — | 0.00015 | — | 0.00018 | — | — | — | — | 801.3 | 797.7 | 0 | 0 | 0 | — | — | — | — | — | — | — | — | — | — | — | — | — | — | — | — | — | -25 | — | 50 | — | — | 30 | — | — | — | — | —
| 0862.25 | — | — | — | 68.4 | — | 2 | 2.5 | 40 | 5 | — | 0 | 1325 | 2047.5 | 3581 | 5986 | 11706 | — | — | 118 | — | — | 7 | — | — | 6.27 | 37.60667 | — | — | — | 0.00068 | — | 0.00106 | — | — | 0.00015 | — | 0.00018 | — | — | — | — | 801.3 | 797.7 | 0 | 0 | 0 | — | — | — | — | — | — | — | — | — | — | — | — | — | — | — | — | — | -22 | — | 50 | — | — | 30 | — | — | — | — | —
| 091.25 | — | — | — | 68.4 | — | 2 | 2.5 | 40 | 5 | — | 0 | 1325 | 1869 | 3226 | 5929 | 11706 | — | — | 118 | — | — | 7 | — | — | 6.18 | 36.15 | — | — | — | 0.00068 | — | 0.00106 | — | — | 0.00015 | — | 0.00018 | — | — | — | — | 801.3 | 797.7 | 0 | 0 | 0 | — | — | — | — | — | — | — | — | — | — | — | — | — | — | — | — | — | -22 | — | 50 | — | — | 30 | — | — | — | — | —
| typical | — | — | — | 68.4 | — | 2 | 2.5 | 40 | 5 | — | 0 | 1325 | 2047.5 | 3581 | 6426.333 | 11706 | — | — | 119 | — | — | 7 | — | — | 6.333333 | 36.3 | — | — | — | 0.00068 | — | 0.00106 | — | — | 0.00015 | — | 0.00018 | — | — | — | — | 801.3 | 797.7 | 0 | 0 | 0 | — | — | — | — | — | — | — | — | — | — | — | — | — | — | — | — | — | -19 | — | 50 | — | — | 30 | — | — | — | — | —
Депрессорная_присадка_1 | 017.24 | — | — | — | — | — | — | — | — | — | — | — | — | — | — | — | — | — | — | — | — | — | — | — | — | 362.35 | 1828 | — | — | — | — | — | — | — | — | — | — | — | — | — | — | — | 885.5 | 882.2 | — | — | — | — | — | — | — | — | — | — | — | — | — | — | — | — | — | — | — | — | — | — | — | — | — | — | — | — | — | — | —
| 0800.24 | — | — | — | — | — | — | — | — | — | — | — | — | — | — | — | — | — | — | — | — | — | — | — | — | 305.4 | 1828 | — | — | — | — | — | — | — | — | — | — | — | — | — | — | — | 885.5 | 882.2 | — | — | — | — | — | — | — | — | — | — | — | — | — | — | — | — | — | — | — | — | — | — | — | — | — | — | — | — | — | — | —
| 0862.24 | — | — | — | — | — | — | — | — | — | — | — | — | — | — | — | — | — | — | — | — | — | — | — | — | 315.1 | 1828 | — | — | — | — | — | — | — | — | — | — | — | — | — | — | — | 885.5 | 882.2 | — | — | — | — | — | — | — | — | — | — | — | — | — | — | — | — | — | — | — | — | — | — | — | — | — | — | — | — | — | — | —
| 13348.22 | — | — | — | — | — | — | — | — | — | — | — | — | — | — | — | — | — | — | — | — | — | — | — | — | 172.4 | 1828 | — | — | — | — | — | — | — | — | — | — | — | — | — | — | — | 885.5 | 882.2 | — | — | — | — | — | — | — | — | — | — | — | — | — | — | — | — | — | — | — | — | — | — | — | — | — | — | — | — | — | — | —
| 9518.22 | — | — | — | — | — | — | — | — | — | — | — | — | — | — | — | — | — | — | — | — | — | — | — | — | 213.5 | 1828 | — | — | — | — | — | — | — | — | — | — | — | — | — | — | — | 885.5 | 882.2 | — | — | — | — | — | — | — | — | — | — | — | — | — | — | — | — | — | — | — | — | — | — | — | — | — | — | — | — | — | — | —
| DPM 131 из ЦП | — | — | — | — | — | — | — | — | — | — | — | — | — | — | — | — | — | — | — | — | — | — | — | — | 414 | 1828 | — | — | — | — | — | — | — | — | — | — | — | — | — | — | — | 885.5 | 882.2 | — | — | — | — | — | — | — | — | — | — | — | — | — | — | — | — | — | — | — | — | — | — | — | — | — | — | — | — | — | — | —
| DPM 189 | — | — | — | — | — | — | — | — | — | — | — | — | — | — | — | — | — | — | — | — | — | — | — | — | 341.1 | 1828 | — | — | — | — | — | — | — | — | — | — | — | — | — | — | — | 885.5 | 882.2 | — | — | — | — | — | — | — | — | — | — | — | — | — | — | — | — | — | — | — | — | — | — | — | — | — | — | — | — | — | — | —
| DPM 265 от 12.08.202 | — | — | — | — | — | — | — | — | — | — | — | — | — | — | — | — | — | — | — | — | — | — | — | — | 303.4071 | 1828 | — | — | — | — | — | — | — | — | — | — | — | — | — | — | — | 885.5 | 882.2 | — | — | — | — | — | — | — | — | — | — | — | — | — | — | — | — | — | — | — | — | — | — | — | — | — | — | — | — | — | — | —
Депрессорная_присадка_2 | 121256 | — | — | — | — | — | — | — | — | — | — | — | — | — | — | — | — | — | — | — | — | — | — | — | — | 300 | 2897.537 | — | — | — | — | — | — | — | — | — | — | — | — | — | — | — | — | — | — | — | — | — | — | — | — | — | — | — | — | — | — | — | — | — | — | — | — | — | — | — | — | — | — | — | — | — | — | — | —
| 5508.24 п.9 | — | — | — | — | — | — | — | — | — | — | — | — | — | — | — | — | — | — | — | — | — | — | — | — | 324 | 2897.537 | — | — | — | — | — | — | — | — | — | — | — | — | — | — | — | — | — | — | — | — | — | — | — | — | — | — | — | — | — | — | — | — | — | — | — | — | — | — | — | — | — | — | — | — | — | — | — | —
| п.12 | — | — | — | — | — | — | — | — | — | — | — | — | — | — | — | — | — | — | — | — | — | — | — | — | 300 | 2288.31 | — | — | — | — | — | — | — | — | — | — | — | — | — | — | — | — | — | — | — | — | — | — | — | — | — | — | — | — | — | — | — | — | — | — | — | — | — | — | — | — | — | — | — | — | — | — | — | —
| п.14 (2023г) | — | — | — | — | — | — | — | — | — | — | — | — | — | — | — | — | — | — | — | — | — | — | — | — | 350 | 3299 | — | — | — | — | — | — | — | — | — | — | — | — | — | — | — | — | — | — | — | — | — | — | — | — | — | — | — | — | — | — | — | — | — | — | — | — | — | — | — | — | — | — | — | — | — | — | — | —
| п.35 | — | — | — | — | — | — | — | — | — | — | — | — | — | — | — | — | — | — | — | — | — | — | — | — | 400 | 2897.537 | — | — | — | — | — | — | — | — | — | — | — | — | — | — | — | — | — | — | — | — | — | — | — | — | — | — | — | — | — | — | — | — | — | — | — | — | — | — | — | — | — | — | — | — | — | — | — | —
| п.60 от 12.01.2023 | — | — | — | — | — | — | — | — | — | — | — | — | — | — | — | — | — | — | — | — | — | — | — | — | 300 | 3105.3 | — | — | — | — | — | — | — | — | — | — | — | — | — | — | — | — | — | — | — | — | — | — | — | — | — | — | — | — | — | — | — | — | — | — | — | — | — | — | — | — | — | — | — | — | — | — | — | —
Депрессорная_присадка_3 | 0246.22 | — | — | — | — | — | — | — | — | — | — | — | — | — | — | — | — | — | — | — | — | — | — | — | — | 113.83 | 846.19 | — | — | — | — | — | — | — | — | — | — | — | — | — | — | — | — | — | — | — | — | — | — | — | — | — | — | — | — | — | — | — | — | — | — | — | — | — | — | — | — | — | — | — | — | — | — | — | —
| 28446.22 | — | — | — | — | — | — | — | — | — | — | — | — | — | — | — | — | — | — | — | — | — | — | — | — | 110.2 | 846.19 | — | — | — | — | — | — | — | — | — | — | — | — | — | — | — | — | — | — | — | — | — | — | — | — | — | — | — | — | — | — | — | — | — | — | — | — | — | — | — | — | — | — | — | — | — | — | — | —
Детергент_1 | 01558.25 | — | — | — | — | — | — | — | — | — | — | — | — | — | — | — | — | — | — | — | — | — | — | — | — | 106.61 | — | 11.2 | — | — | 15.51 | — | 1.598 | — | — | 0.0006 | — | 0.0007 | — | — | — | 0.6571428571 | — | — | — | — | — | — | — | 35 | — | — | 0.07 | — | 38 | 15.54 | 23 | — | 1.6 | — | — | — | 1.25 | — | — | — | — | — | — | — | 328.2 | 391.6 | — | — | —
| 0174.22 | — | — | — | — | — | — | — | — | — | — | — | — | — | — | — | — | — | — | — | — | — | — | — | — | 163.5 | — | 11.2 | — | — | 11.2 | — | 1.598 | — | — | 0.0006 | — | 0.0007 | — | — | — | 0.6571428571 | — | — | — | — | — | — | — | 35 | — | — | 0.07 | — | 38 | 15.54 | 23 | — | 1.6 | — | — | — | 1.25 | — | — | — | — | — | — | — | 405.8 | 391.6 | — | — | —
| 0269.25 | — | — | — | — | — | — | — | — | — | — | — | — | — | — | — | — | — | — | — | — | — | — | — | — | 62.33 | — | 11.2 | — | — | 15.13 | — | 1.598 | — | — | 0.0006 | — | 0.0007 | — | — | — | 0.6571428571 | — | — | — | — | — | — | — | 35 | — | — | 0.07 | — | 38 | 15.54 | 23 | — | 1.6 | — | — | — | 1.25 | — | — | — | — | — | — | — | 344.1 | 391.6 | — | — | —
| 03052.24 | — | — | — | — | — | — | — | — | — | — | — | — | — | — | — | — | — | — | — | — | — | — | — | — | 106.61 | — | 11.2 | — | — | 14.71 | — | 1.598 | — | — | 0.0006 | — | 0.0007 | — | — | — | 0.6571428571 | — | — | — | — | — | — | — | 35 | — | — | 0.07 | — | 38 | 15.54 | 23 | — | 1.6 | — | — | — | 1.25 | — | — | — | — | — | — | — | 377.7 | 391.6 | — | — | —
| 03203.23 | — | — | — | — | — | — | — | — | — | — | — | — | — | — | — | — | — | — | — | — | — | — | — | — | 88.91 | — | 11.2 | — | — | 16.24 | — | 1.598 | — | — | 0.0006 | — | 0.0007 | — | — | — | 0.6571428571 | — | — | — | — | — | — | — | 35 | — | — | 0.07 | — | 38 | 15.54 | 23 | — | 1.6 | — | — | — | 1.25 | — | — | — | — | — | — | — | 404 | 391.6 | — | — | —
| 0432.25 | — | — | — | — | — | — | — | — | — | — | — | — | — | — | — | — | — | — | — | — | — | — | — | — | 106.61 | — | 11.2 | — | — | 15.76 | — | 1.598 | — | — | 0.0006 | — | 0.0007 | — | — | — | 0.6571428571 | — | — | — | — | — | — | — | 35 | — | — | 0.07 | — | 38 | 15.54 | 23 | — | 1.6 | — | — | — | 1.25 | — | — | — | — | — | — | — | 410.9 | 391.6 | — | — | —
| 33444.21 | — | — | — | — | — | — | — | — | — | — | — | — | — | — | — | — | — | — | — | — | — | — | — | — | 109.92 | — | 11.2 | — | — | 15.39 | — | 1.598 | — | — | 0.0006 | — | 0.0007 | — | — | — | 0.6571428571 | — | — | — | — | — | — | — | 35 | — | — | 0.07 | — | 38 | 15.54 | 23 | — | 1.6 | — | — | — | 1.25 | — | — | — | — | — | — | — | 406.34 | 391.6 | — | — | —
| typical | — | — | — | — | — | — | — | — | — | — | — | — | — | — | — | — | — | — | — | — | — | — | — | — | 90 | — | 11.2 | — | — | 15.02875 | — | 1.598 | — | — | 0.0006 | — | 0.0007 | — | — | — | 0.6571428571 | — | — | — | — | — | — | — | 35 | — | — | 0.07 | — | 38 | 15.54 | 23 | — | 1.6 | — | — | — | 1.25 | — | — | — | — | — | — | — | 400 | 391.6 | — | — | —
| из 328 р-р 01295.23 | — | — | — | — | — | — | — | — | — | — | — | — | — | — | — | — | — | — | — | — | — | — | — | — | 125 | — | 11.2 | — | — | 16.29 | — | 1.598 | — | — | 0.0006 | — | 0.0007 | — | — | — | 0.6571428571 | — | — | — | — | — | — | — | 35 | — | — | 0.07 | — | 38 | 15.54 | 23 | — | 1.6 | — | — | — | 1.25 | — | — | — | — | — | — | — | 407 | 391.6 | — | — | —
Детергент_10 | 0688.25 | — | — | — | — | — | — | — | — | — | — | — | — | — | — | — | — | — | — | — | — | — | — | — | — | 29.07 | — | 11.2 | — | — | 6.301 | — | 0.519 | — | — | 0.0006 | — | 0.0007 | — | 31591 | — | 1.5 | — | — | — | — | — | — | — | 20 | — | — | 0.03 | — | 50 | 6.3 | 30 | — | 0.5 | — | — | — | 1.25 | — | — | — | — | — | — | — | 158.2 | 163.6 | — | — | —
| typical | — | — | — | — | — | — | — | — | — | — | — | — | — | — | — | — | — | — | — | — | — | — | — | — | 29.07 | — | 11.2 | — | — | 6.301 | — | 0.519 | — | — | 0.0006 | — | 0.0007 | — | 31591 | — | 1.5 | — | — | — | — | — | — | — | 20 | — | — | 0.03 | — | 50 | 6.3 | 30 | — | 0.5 | — | — | — | 1.25 | — | — | — | — | — | — | — | 158.2 | 163.6 | — | — | —
Детергент_11 | typical | — | — | — | — | — | — | — | — | — | — | — | — | — | — | — | — | — | — | — | — | — | — | — | — | 80 | — | 11.2 | — | — | 15.39 | — | 1.598 | — | — | 0.0006 | — | 0.0007 | — | — | — | 0.7142857143 | — | — | — | — | — | — | — | 35 | — | — | 0.07 | — | 45 | 15.5 | 25 | — | 1.5 | — | — | — | 1.25 | — | — | — | — | — | — | — | 400 | 391.6 | — | — | —
Детергент_12 | 8476.23 | — | — | — | — | — | — | — | — | — | — | — | — | — | — | — | — | — | — | — | — | — | — | — | — | 81.46 | — | 11.2 | — | — | 16.3 | — | 1.56 | — | — | 0.0006 | — | 0.0007 | — | — | — | 0.7142857143 | 1.2 | — | — | — | — | — | — | 35 | — | — | 0.2 | — | 40 | 15.7 | 25 | — | 1.73 | — | — | — | 1.25 | — | — | — | — | — | — | — | 434.4 | 391.6 | — | — | —
| typical | — | — | — | — | — | — | — | — | — | — | — | — | — | — | — | — | — | — | — | — | — | — | — | — | 81.46 | — | 11.2 | — | — | 16.3 | — | 1.56 | — | — | 0.0006 | — | 0.0007 | — | — | — | 0.7142857143 | 1.2 | — | — | — | — | — | — | 35 | — | — | 0.2 | — | 40 | 15.7 | 25 | — | 1.73 | — | — | — | 1.25 | — | — | — | — | — | — | — | 434.4 | 391.6 | — | — | —
Детергент_13 | typical | — | — | — | — | — | — | — | — | — | — | — | — | — | — | — | — | — | — | — | — | — | — | — | — | 88.76 | — | 11.2 | — | — | 15.03 | — | 1.598 | — | — | 0.0006 | — | 0.0007 | — | — | — | 0.7142857143 | — | — | — | — | — | — | — | 35 | — | — | 0.07 | — | 45 | 15.5 | 25 | — | 1.6 | — | — | — | 1.25 | — | — | — | — | — | — | — | 400 | 399 | — | — | —
| бочка 14 | — | — | — | — | — | — | — | — | — | — | — | — | — | — | — | — | — | — | — | — | — | — | — | — | 88.76 | — | 11.2 | — | — | 15.03 | — | 1.598 | — | — | 0.0006 | — | 0.0007 | — | — | — | 0.7142857143 | — | — | — | — | — | — | — | 35 | — | — | 0.07 | — | 45 | 15.5 | 25 | — | 1.6 | — | — | — | 1.25 | — | — | — | — | — | — | — | 400 | 399 | — | — | —
Детергент_14 | typical | — | — | — | — | — | — | — | — | — | — | — | — | — | — | — | — | — | — | — | — | — | — | — | — | 53.93 | — | 11.2 | — | — | 15.39 | — | 1.598 | — | — | 0.0006 | — | 0.0007 | — | — | — | 33.33333333 | — | — | — | — | — | — | — | 1.5 | — | — | 0.07 | — | 48 | 3.9 | 50 | — | 3.1 | — | — | — | 1.15 | — | — | — | — | — | — | — | 110 | 391.6 | — | — | —
Детергент_15 | typical | — | — | — | — | — | — | — | — | — | — | — | — | — | — | — | — | — | — | — | — | — | — | — | — | 310 | — | 11.2 | — | — | 15.39 | — | 1.598 | — | — | 0.0006 | — | 0.0007 | — | — | — | 2 | — | — | — | — | — | — | — | 20 | — | — | 0.07 | — | 40 | 9.51 | 40 | — | 3.3 | — | — | — | 1.3 | — | — | — | — | — | — | — | 255 | 391.6 | — | — | —
Детергент_16 | typical | — | — | — | — | — | — | — | — | — | — | — | — | — | — | — | — | — | — | — | — | — | — | — | — | 31.3 | — | 11.2 | — | — | 15.39 | — | 1.598 | — | — | 0.0006 | — | 0.0007 | — | — | — | 4 | — | — | — | — | — | — | — | 10 | — | — | 0.05 | — | 50 | 5.62 | 40 | — | 2.44 | — | — | — | 1.01 | — | — | — | — | — | — | — | 156.2 | 391.6 | — | — | —
Детергент_17 | 03133.22 | — | — | — | — | — | — | — | — | — | — | — | — | — | — | — | — | — | — | — | — | — | — | — | — | 21.5 | — | 11.2 | — | — | 6.59 | — | 1.598 | — | — | 0.0015 | — | 0.0005 | — | — | — | 3 | 0.99 | — | — | — | — | — | — | 10 | — | — | 0.07 | — | 60 | 6.6 | 30 | — | 1.6 | — | — | — | 1.25 | — | — | — | — | — | — | — | 173.6 | 391.6 | — | — | —
| typical | — | — | — | — | — | — | — | — | — | — | — | — | — | — | — | — | — | — | — | — | — | — | — | — | 21.5 | — | 11.2 | — | — | 6.59 | — | 1.598 | — | — | 0.0015 | — | 0.0005 | — | — | — | 3 | 0.99 | — | — | — | — | — | — | 10 | — | — | 0.07 | — | 60 | 6.6 | 30 | — | 1.6 | — | — | — | 1.25 | — | — | — | — | — | — | — | 173.6 | 391.6 | — | — | —
Детергент_18 | 01637.24 | — | — | — | — | — | — | — | — | — | — | — | — | — | — | — | — | — | — | — | — | — | — | — | — | 71.18 | — | 11.2 | — | 5.88 | 15.39 | — | 1.598 | — | 0.0002 | 0.0006 | 0.0002 | 0.0007 | — | — | — | 4 | 0.997 | — | — | — | — | — | — | 10 | — | — | 0.07 | — | 50 | 5.5 | 40 | — | 2.6 | — | — | — | 1.2 | — | — | — | — | — | — | — | 150.4 | 391.6 | — | — | —
| typical | — | — | — | — | — | — | — | — | — | — | — | — | — | — | — | — | — | — | — | — | — | — | — | — | 71.18 | — | 11.2 | — | 5.88 | 15.39 | — | 1.598 | — | 0.0002 | 0.0006 | 0.0002 | 0.0007 | — | — | — | 4 | 0.997 | — | — | — | — | — | — | 10 | — | — | 0.07 | — | 50 | 5.5 | 40 | — | 2.6 | — | — | — | 1.2 | — | — | — | — | — | — | — | 150.4 | 391.6 | — | — | —
Детергент_19 | 03134.22 | — | — | — | — | — | — | — | — | — | — | — | — | — | — | — | — | — | — | — | — | — | — | — | — | 48.82 | — | 11.2 | — | 5.88 | 9.91 | — | 1.598 | — | — | 0.002 | — | 0.00012 | — | — | — | 1.5 | — | — | — | — | — | — | — | 20 | — | — | 0.03 | — | 50 | 10.2 | 30 | — | 1.6 | — | — | — | 1.25 | — | — | — | — | — | — | — | 253.1 | 391.6 | — | — | —
| typical | — | — | — | — | — | — | — | — | — | — | — | — | — | — | — | — | — | — | — | — | — | — | — | — | 48.82 | — | 11.2 | — | 5.88 | 9.91 | — | 1.598 | — | — | 0.002 | — | 0.00012 | — | — | — | 1.5 | — | — | — | — | — | — | — | 20 | — | — | 0.03 | — | 50 | 10.2 | 30 | — | 1.6 | — | — | — | 1.25 | — | — | — | — | — | — | — | 253.1 | 391.6 | — | — | —
Детергент_2 | 01297.23 | — | — | — | — | — | — | — | — | — | — | — | — | — | — | — | — | — | — | — | — | — | — | — | — | 14.47 | — | 11.2 | — | 5.88 | 6.48 | — | 1.598 | — | — | 0.0004 | 0.0002 | 0.0002 | — | — | — | 1.5 | 1.2 | — | — | — | — | — | — | 20 | — | — | 0.07 | — | 50 | 6.34 | 30 | — | 1.6 | — | — | — | 1.25 | — | — | — | — | — | — | — | 171 | 391.6 | — | — | —
| 02957.22 | — | — | — | — | — | — | — | — | — | — | — | — | — | — | — | — | — | — | — | — | — | — | — | — | 14.62 | — | 11.2 | — | 5.88 | 6.33 | — | 1.598 | — | — | 0.0004 | 0.0002 | 0.0002 | — | — | — | 1.5 | 1.2 | — | — | — | — | — | — | 20 | — | — | 0.07 | — | 50 | 6.34 | 30 | — | 1.6 | — | — | — | 1.25 | — | — | — | — | — | — | — | 173.3 | 391.6 | — | — | —
| typical | — | — | — | — | — | — | — | — | — | — | — | — | — | — | — | — | — | — | — | — | — | — | — | — | 14.545 | — | 11.2 | — | 5.88 | 6.405 | — | 1.598 | — | — | 0.0004 | 0.0002 | 0.0002 | — | — | — | 1.5 | 1.2 | — | — | — | — | — | — | 20 | — | — | 0.07 | — | 50 | 6.34 | 30 | — | 1.6 | — | — | — | 1.25 | — | — | — | — | — | — | — | 172.15 | 391.6 | — | — | —
Детергент_20 | 03007.22 | — | — | — | — | — | — | — | — | — | — | — | — | — | — | — | — | — | — | — | — | — | — | — | — | 314.7 | — | 11.2 | — | 5.88 | 8.63 | — | 2.79 | — | — | 0.002 | 0.0002 | 0.003 | — | — | — | 1.333333333 | — | — | — | — | — | — | — | 30 | — | — | 0.07 | — | 30 | 8.53 | 40 | — | 3 | — | — | — | 1.3 | — | — | — | — | — | — | — | 240.3 | 391.6 | — | — | —
| typical | — | — | — | — | — | — | — | — | — | — | — | — | — | — | — | — | — | — | — | — | — | — | — | — | 314.7 | — | 11.2 | — | 5.88 | 8.63 | — | 2.79 | — | — | 0.002 | 0.0002 | 0.003 | — | — | — | 1.333333333 | — | — | — | — | — | — | — | 30 | — | — | 0.07 | — | 30 | 8.53 | 40 | — | 3 | — | — | — | 1.3 | — | — | — | — | — | — | — | 240.3 | 391.6 | — | — | —
Детергент_21 | typical | — | — | — | — | — | — | — | — | — | — | — | — | — | — | — | — | — | — | — | — | — | — | — | — | 300 | — | 11.2 | — | 5.88 | 15.39 | — | — | — | — | 0.0006 | 0.0002 | 0.0007 | — | — | — | 1.333333333 | — | — | — | — | — | — | — | 30 | — | — | 0.07 | — | 30 | — | 40 | — | 2.1 | — | — | — | 1.25 | — | — | — | — | — | — | — | 328.2 | 391.6 | — | — | —
Детергент_22 | 03009.22 | — | — | — | — | — | — | — | — | — | — | — | — | — | — | — | — | — | — | — | — | — | — | — | — | 117.8 | — | 11.2 | — | 5.88 | 11.43 | — | 0.097 | — | — | 0.0008 | 0.0002 | 0.0014 | — | — | — | 1.6 | — | — | — | — | — | — | — | 25 | — | — | 0.07 | — | 20 | 11.08 | 40 | — | 1.6 | — | — | — | 1.25 | — | — | — | — | — | — | — | 324.2 | 391.6 | — | — | —
| typical | — | — | — | — | — | — | — | — | — | — | — | — | — | — | — | — | — | — | — | — | — | — | — | — | 117.8 | — | 11.2 | — | 5.88 | 11.43 | — | 0.097 | — | — | 0.0008 | 0.0002 | 0.0014 | — | — | — | 1.6 | — | — | — | — | — | — | — | 25 | — | — | 0.07 | — | 20 | 11.08 | 40 | — | 1.6 | — | — | — | 1.25 | — | — | — | — | — | — | — | 324.2 | 391.6 | — | — | —
Детергент_23 | typical | — | — | — | — | — | — | — | — | — | — | — | — | — | — | — | — | — | — | — | — | — | — | — | — | 27 | — | 11.2 | — | 5.88 | 15.39 | — | 1.598 | — | — | 0.0006 | 0.0002 | 0.0007 | — | — | — | 40 | — | — | — | — | — | — | 60 | 1 | — | — | 0.07 | — | 59 | 2.54 | 40 | — | 2.65 | — | — | — | 1.25 | — | — | — | — | — | — | — | 29.2 | 391.6 | — | — | —
Детергент_3 | 01714.24 | — | — | — | — | — | — | — | — | — | — | — | — | — | — | — | — | — | — | — | — | — | — | — | — | 136.38 | — | 11.2 | — | 5.88 | 5.66 | — | 2.65 | — | — | 0.0006 | 0.0002 | 0.0007 | — | — | — | 4 | — | — | — | — | — | — | — | 10 | — | — | 0.07 | — | 60 | 5.8 | 40 | — | 2.6 | — | — | — | 1.3 | — | — | — | — | — | — | — | 167.3 | 391.6 | — | — | —
| 48670.24 | — | — | — | — | — | — | — | — | — | — | — | — | — | — | — | — | — | — | — | — | — | — | — | — | 92.76 | — | 11.2 | — | 5.88 | 5.66 | — | 2.65 | — | — | 0.0006 | 0.0002 | 0.0007 | — | — | — | 4 | — | — | — | — | — | — | — | 10 | — | — | 0.07 | — | 60 | 5.8 | 40 | — | 2.6 | — | — | — | 1.3 | — | — | — | — | — | — | — | 158.65 | 391.6 | — | — | —
| typical | — | — | — | — | — | — | — | — | — | — | — | — | — | — | — | — | — | — | — | — | — | — | — | — | 180 | — | 11.2 | — | 5.88 | 5.66 | — | 2.65 | — | — | 0.0006 | 0.0002 | 0.0007 | — | — | — | 4 | — | — | — | — | — | — | — | 10 | — | — | 0.07 | — | 60 | 5.8 | 40 | — | 2.6 | — | — | — | 1.3 | — | — | — | — | — | — | — | 150 | 391.6 | — | — | —
Детергент_4 | 02585.22 | — | — | — | — | — | — | — | — | — | — | — | — | — | — | — | — | — | — | — | — | — | — | — | — | 16.58 | — | 11.2 | — | 5.88 | 6.18 | — | 2.439 | — | — | 0.005 | 0.0002 | 0.008 | — | — | — | 3 | — | — | — | — | — | — | — | 10 | — | — | 0.09 | — | 60 | 6.34 | 30 | — | 1.6 | — | — | — | 1.25 | — | — | — | — | — | — | — | 159.725 | 149.95 | — | — | —
| 02623.22 | — | — | — | — | — | — | — | — | — | — | — | — | — | — | — | — | — | — | — | — | — | — | — | — | 15.6 | — | 11.2 | — | 5.88 | 4.72 | — | 2.5 | — | — | 0.9 | 0.0002 | 0.88 | — | — | — | 3 | — | — | — | — | — | — | — | 10 | — | — | 0.09 | — | 60 | 6.34 | 30 | — | 1.6 | — | — | — | 1.25 | — | — | — | — | — | — | — | 149.6 | 151.3 | — | — | —
| 02849.22 | — | — | — | — | — | — | — | — | — | — | — | — | — | — | — | — | — | — | — | — | — | — | — | — | 15.66 | — | 11.2 | — | 5.88 | 5.392 | — | 2.378 | — | — | 0.95 | 0.0002 | 1.114 | — | — | — | 3 | — | — | — | — | — | — | — | 10 | — | — | 0.09 | — | 60 | 6.34 | 30 | — | 1.6 | — | — | — | 1.25 | — | — | — | — | — | — | — | 151.3 | 148.6 | — | — | —
| 0338.22 | — | — | — | — | — | — | — | — | — | — | — | — | — | — | — | — | — | — | — | — | — | — | — | — | 16.68 | — | 11.2 | — | 5.88 | 6.144 | — | 2.439 | — | — | 0.894 | 0.0002 | 0.0064 | — | — | — | 3 | — | — | — | — | — | — | — | 10 | — | — | 0.09 | — | 60 | 6.34 | 30 | — | 1.6 | — | — | — | 1.25 | — | — | — | — | — | — | — | 168 | 149.95 | — | — | —
| 14558.22 | — | — | — | — | — | — | — | — | — | — | — | — | — | — | — | — | — | — | — | — | — | — | — | — | 16.014 | — | 11.2 | — | 5.88 | 5.48 | — | 2.439 | — | — | 0.888 | 0.0002 | 1.127 | — | — | — | 3 | — | — | — | — | — | — | — | 10 | — | — | 0.09 | — | 60 | 6.34 | 30 | — | 1.6 | — | — | — | 1.25 | — | — | — | — | — | — | — | 159.725 | 149.95 | — | — | —
| typical | — | — | — | — | — | — | — | — | — | — | — | — | — | — | — | — | — | — | — | — | — | — | — | — | 15.55 | — | 11.2 | — | 5.88 | 5.5832 | — | 2.439 | — | — | 0.894 | 0.0002 | 0.88 | — | — | — | 3 | — | — | — | — | — | — | — | 10 | — | — | 0.09 | — | 60 | 6.34 | 30 | — | 1.6 | — | — | — | 1.25 | — | — | — | — | — | — | — | 170 | 149.95 | — | — | —
Детергент_5 | typical | — | — | — | — | — | — | — | — | — | — | — | — | — | — | — | — | — | — | — | — | — | — | — | — | — | — | 11.2 | — | 5.88 | 15.39 | — | — | — | — | 0.0006 | 0.0002 | 0.0007 | — | — | — | 40 | — | — | — | — | — | — | 100 | 1 | — | — | 0.07 | — | 60 | 2.48 | 40 | — | 2.4 | — | — | — | 1.25 | — | — | — | — | — | — | — | — | 391.6 | — | — | —
Детергент_6 | 01066.23 | — | — | — | — | — | — | — | — | — | — | — | — | — | — | — | — | — | — | — | — | — | — | — | — | 262.6 | — | 11.2 | — | 5.88 | 10.13 | — | 3.154 | — | — | 0.0006 | 0.0002 | 0.0001 | — | — | — | 2 | 1.09 | — | — | — | — | — | — | 20 | — | — | 0.05 | — | 40 | 5.6 | 40 | — | 3.3 | — | — | — | 1.62 | — | — | — | — | — | — | — | 315.1 | 272.8 | — | — | —
| 02034.22 | — | — | — | — | — | — | — | — | — | — | — | — | — | — | — | — | — | — | — | — | — | — | — | — | 215.7 | — | 11.2 | — | 5.88 | 10.33 | — | 2.81 | — | — | 0.0012 | 0.0002 | 0.001 | — | — | — | 2 | 1.09 | — | — | — | — | — | — | 20 | — | — | 0.05 | — | 40 | 5.6 | 40 | — | 3.3 | — | — | — | 1.62 | — | — | — | — | — | — | — | 272.7 | 272.8 | — | — | —
| 02657.22 | — | — | — | — | — | — | — | — | — | — | — | — | — | — | — | — | — | — | — | — | — | — | — | — | 271.9 | — | 11.2 | — | 5.88 | 10.59 | — | 0.326 | — | — | 0.0006 | 0.0002 | 0.0005 | — | — | — | 2 | 1.09 | — | — | — | — | — | — | 20 | — | — | 0.05 | — | 40 | 5.6 | 40 | — | 3.3 | — | — | — | 1.62 | — | — | — | — | — | — | — | 269.4 | 272.8 | — | — | —
| 03340.22 | — | — | — | — | — | — | — | — | — | — | — | — | — | — | — | — | — | — | — | — | — | — | — | — | 269.9 | — | 11.2 | — | 5.88 | 10.14 | — | 2.81 | — | — | 0.0008 | 0.0002 | 0.0005 | — | — | — | 2 | 1.09 | — | — | — | — | — | — | 20 | — | — | 0.05 | — | 40 | 5.6 | 40 | — | 3.3 | — | — | — | 1.62 | — | — | — | — | — | — | — | 276.1 | 272.8 | — | — | —
| typical | — | — | — | — | — | — | — | — | — | — | — | — | — | — | — | — | — | — | — | — | — | — | — | — | 255.025 | — | 11.2 | — | 5.88 | 10.2975 | — | 2.81 | — | — | 0.0008 | 0.0002 | 0.0005 | — | — | — | 2 | 1.09 | — | — | — | — | — | — | 20 | — | — | 0.05 | — | 40 | 5.6 | 40 | — | 3.3 | — | — | — | 1.62 | — | — | — | — | — | — | — | 283.325 | 272.8 | — | — | —
Детергент_7 | 03229.24 | — | — | — | — | — | — | — | — | — | — | — | — | — | — | — | — | — | — | — | — | — | — | — | — | 31.81 | — | 11.2 | — | 5.88 | 2.484 | — | 1.598 | — | — | 2.873 | 0.0002 | 0.0344 | — | — | — | 40 | — | — | — | — | — | — | 100 | 1 | — | — | 0.07 | — | 60 | 2.48 | 40 | — | 2.4 | — | — | — | 1.25 | — | — | — | — | — | — | — | 328.2 | 391.6 | — | — | —
| typical | — | — | — | — | — | — | — | — | — | — | — | — | — | — | — | — | — | — | — | — | — | — | — | — | 31.81 | — | 11.2 | — | 5.88 | 2.484 | — | 1.598 | — | — | 2.873 | 0.0002 | 0.0344 | — | — | — | 40 | — | — | — | — | — | — | 100 | 1 | — | — | 0.07 | — | 60 | 2.48 | 40 | — | 2.4 | — | — | — | 1.25 | — | — | — | — | — | — | — | 328.2 | 391.6 | — | — | —
| синтетический | — | — | — | — | — | — | — | — | — | — | — | — | — | — | — | — | — | — | — | — | — | — | — | — | 31.81 | — | 11.2 | — | 5.88 | 2.484 | — | 1.598 | — | — | 2.873 | 0.0002 | 0.0344 | — | — | — | 40 | — | — | — | — | — | — | 100 | 1 | — | — | 0.07 | — | 60 | 2.48 | 40 | — | 2.4 | — | — | — | 1.25 | — | — | — | — | — | — | — | 328.2 | 391.6 | — | — | —
Детергент_8 | typical | — | — | — | — | — | — | — | — | — | — | — | — | — | — | — | — | — | — | — | — | — | — | — | — | — | — | 11.2 | — | 5.88 | 15.39 | — | 1.598 | — | — | 0.0006 | 0.0002 | 0.0007 | — | — | — | 0.7142857143 | — | — | — | — | — | — | — | 35 | — | — | 0.07 | — | 45 | 15.54 | 25 | — | 1.9 | — | — | — | 1.25 | — | — | — | — | — | — | — | 400 | 391.6 | — | — | —
Детергент_9 | 0241.25 | — | — | — | — | — | — | — | — | — | — | — | — | — | — | — | — | — | — | — | — | — | — | — | — | 14.96 | — | 11.2 | — | 5.88 | 6.77 | — | 0.165 | — | — | 0.0006 | 0.0002 | 0.0007 | — | 28438 | — | 2 | 1.2 | — | — | — | — | — | — | 15 | — | — | 0.07 | — | 55 | 6.34 | 30 | — | 1.6 | — | — | — | 1.25 | — | — | — | — | — | — | — | 171.7 | 161.2 | — | — | —
| typical | — | — | — | — | — | — | — | — | — | — | — | — | — | — | — | — | — | — | — | — | — | — | — | — | 16 | — | 11.2 | — | 5.88 | 6.77 | — | 0.165 | — | — | 0.0006 | 0.0002 | 0.0007 | — | 28438 | — | 2 | 1.2 | — | — | — | — | — | — | 15 | — | — | 0.07 | — | 55 | 6.34 | 30 | — | 1.6 | — | — | — | 1.25 | — | — | — | — | — | — | — | 170 | 161.2 | — | — | —
Дисперсант_1 | 03067.22 | — | — | — | — | — | — | — | — | — | — | — | — | — | — | — | — | — | — | — | 1.6 | — | — | 216 | — | 248.7 | — | — | 1300 | — | 0.002 | — | — | — | — | 0.002 | — | 0.003 | — | — | — | — | — | — | — | — | — | — | — | — | 2.1 | 0 | — | 45 | — | — | — | — | — | — | — | — | — | — | — | — | — | — | — | — | 40.9 | 23.33 | — | — | —
| 36524.20 | — | — | — | — | — | — | — | — | — | — | — | — | — | — | — | — | — | — | — | 1.6 | — | — | 216 | — | 245.86 | — | — | 1300 | — | 0.002 | — | — | — | — | 0.002 | — | 0.003 | — | — | — | — | — | — | — | — | — | — | — | — | 2.1 | 0 | — | 45 | — | — | — | — | — | — | — | — | — | — | — | — | — | — | — | — | 49.1 | 23.33 | — | — | —
| typical | — | — | — | — | — | — | — | — | — | — | — | — | — | — | — | — | — | — | — | 1.6 | — | — | 216 | — | 247.28 | — | — | 1300 | — | 0.002 | — | — | — | — | 0.002 | — | 0.003 | — | — | — | — | — | — | — | — | — | — | — | — | 2.1 | 0 | — | 45 | — | — | — | — | — | — | — | — | — | — | — | — | — | — | — | — | 45 | 23.33 | — | — | —
Дисперсант_10 | 01930.24 | — | — | — | — | — | — | — | — | — | — | — | — | — | — | — | — | — | — | — | 1.6 | — | — | 350 | — | — | — | — | 1300 | — | 0.002 | — | — | — | — | — | — | 0.003 | — | — | — | — | — | — | — | — | — | — | — | — | 1.2 | 0.6 | — | 50 | — | — | — | — | — | — | — | — | — | — | — | — | — | — | — | — | 23.96 | 23.33 | — | — | —
| typical | — | — | — | — | — | — | — | — | — | — | — | — | — | — | — | — | — | — | — | 1.6 | — | — | 350 | — | — | — | — | 1300 | — | 0.002 | — | — | — | — | — | — | 0.003 | — | — | — | — | — | — | — | — | — | — | — | — | 1.2 | 0.6 | — | 50 | — | — | — | — | — | — | — | — | — | — | — | — | — | — | — | — | 23.96 | 23.33 | — | — | —
Дисперсант_11 | 02688.24 | — | — | — | — | — | — | — | — | — | — | — | — | — | — | — | — | — | — | — | 1.6 | — | — | 488 | — | 488 | — | 6.508 | 1300 | — | 0.002 | — | — | — | — | — | — | 0.003 | 1.491 | — | — | — | — | — | — | — | — | — | — | — | 1.2 | 0.6 | — | 50 | — | — | — | — | — | — | — | — | — | — | — | — | — | — | 7.7 | — | 31.017 | 20.83 | — | — | —
| typical | — | — | — | — | — | — | — | — | — | — | — | — | — | — | — | — | — | — | — | 1.6 | — | — | 488 | — | 488 | — | 6.508 | 1300 | — | 0.002 | — | — | — | — | — | — | 0.003 | 1.491 | — | — | — | — | — | — | — | — | — | — | — | 1.2 | 0.6 | — | 50 | — | — | — | — | — | — | — | — | — | — | — | — | — | — | 7.7 | — | 31.017 | 20.83 | — | — | —
Дисперсант_12 | 02689.24 | — | — | — | — | — | — | — | — | — | — | — | — | — | — | — | — | — | — | — | 1.6 | — | — | 512 | — | 512 | — | 5.45 | 1300 | — | 0.002 | — | — | — | — | — | — | 0.003 | 1.644 | — | — | — | — | — | — | — | — | — | — | — | 1.2 | 0.6 | — | 50 | — | — | — | — | — | — | — | — | — | — | — | — | — | — | 6.9 | — | 31.278 | 22.26 | — | — | —
| typical | — | — | — | — | — | — | — | — | — | — | — | — | — | — | — | — | — | — | — | 1.6 | — | — | 512 | — | 512 | — | 5.45 | 1300 | — | 0.002 | — | — | — | — | — | — | 0.003 | 1.644 | — | — | — | — | — | — | — | — | — | — | — | 1.2 | 0.6 | — | 50 | — | — | — | — | — | — | — | — | — | — | — | — | — | — | 6.9 | — | 31.278 | 22.26 | — | — | —
Дисперсант_13 | 02690.24 | — | — | — | — | — | — | — | — | — | — | — | — | — | — | — | — | — | — | — | 1.6 | — | — | 442 | — | 442 | — | 6.174 | 1300 | — | 0.002 | — | — | — | — | — | — | 0.003 | 1.664 | — | — | — | — | — | — | — | — | — | — | — | 1.2 | 0.6 | — | 50 | — | — | — | — | — | — | — | — | — | — | — | — | — | — | 7.8 | — | 31.885 | 20.56 | — | — | —
| typical | — | — | — | — | — | — | — | — | — | — | — | — | — | — | — | — | — | — | — | 1.6 | — | — | 442 | — | 442 | — | 6.174 | 1300 | — | 0.002 | — | — | — | — | — | — | 0.003 | 1.664 | — | — | — | — | — | — | — | — | — | — | — | 1.2 | 0.6 | — | 50 | — | — | — | — | — | — | — | — | — | — | — | — | — | — | 7.8 | — | 31.885 | 20.56 | — | — | —
Дисперсант_2 | 01025.23 | — | — | — | — | — | — | — | — | — | — | — | — | — | — | — | — | — | — | — | 1.6 | — | — | 413 | — | 417.9 | — | — | 2300 | — | 0.0009 | — | 0.0027 | — | — | 0.0007 | — | 0.0002 | — | — | — | — | — | — | — | — | — | — | — | — | 1.1 | 0 | — | 50 | — | — | — | — | — | — | — | — | — | — | — | — | — | — | — | — | 17.5 | 23.33 | — | — | —
| typical | — | — | — | — | — | — | — | — | — | — | — | — | — | — | — | — | — | — | — | 1.6 | — | — | 413 | — | 417.9 | — | — | 2300 | — | 0.0009 | — | 0.0027 | — | — | 0.0007 | — | 0.0002 | — | — | — | — | — | — | — | — | — | — | — | — | 1.1 | 0 | — | 50 | — | — | — | — | — | — | — | — | — | — | — | — | — | — | — | — | 17.5 | 23.33 | — | — | —
Дисперсант_3 | 01030.23 | — | — | — | — | — | — | — | — | — | — | — | — | — | — | — | — | — | — | — | 1.6 | — | — | 194 | — | 186.1 | — | — | 1300 | — | 0.002 | — | 0.048 | — | — | 0.002 | — | 0.0001 | — | — | — | — | — | — | — | — | — | — | — | — | 1.28 | 0.44 | — | 40 | — | — | — | — | — | — | — | — | — | — | — | — | — | — | — | — | 21 | 23.33 | — | — | —
| typical | — | — | — | — | — | — | — | — | — | — | — | — | — | — | — | — | — | — | — | 1.6 | — | — | 194 | — | 184.275 | — | — | 1300 | — | 0.00105 | — | 0.0485 | — | — | 0.00325 | — | 0.0001 | — | — | — | — | — | — | — | — | — | — | — | — | 1.28 | 0.44 | — | 40 | — | — | — | — | — | — | — | — | — | — | — | — | — | — | — | — | 23.5 | 23.33 | — | — | —
| П-23-035 | — | — | — | — | — | — | — | — | — | — | — | — | — | — | — | — | — | — | — | 1.6 | — | — | 194 | — | 182.45 | — | — | 1300 | — | 0.0001 | — | 0.049 | — | — | 0.0045 | — | 0.0001 | — | — | — | — | — | — | — | — | — | — | — | — | 1.28 | 0.44 | — | 40 | — | — | — | — | — | — | — | — | — | — | — | — | — | — | — | — | 26 | 23.33 | — | — | —
Дисперсант_4 | 0139.25 ол12 | — | — | — | — | — | — | — | — | — | — | — | — | — | — | — | — | — | — | — | 1.6 | — | — | 215.8 | — | 215.8 | — | 1.031 | 1300 | — | 0.002 | — | — | — | — | — | — | 0.003 | — | — | — | — | — | — | — | — | — | — | — | — | 1.9 | 0 | — | 50 | — | — | — | — | — | — | — | — | — | — | — | — | — | — | 3 | — | 54.43 | 36.23 | — | — | —
| 08.07.24 | — | — | — | — | — | — | — | — | — | — | — | — | — | — | — | — | — | — | — | 1.6 | — | — | 215.8 | — | 1278.4 | — | 1.031 | 1300 | — | 0.002 | — | — | — | — | — | — | 0.003 | — | — | — | — | — | — | — | — | — | — | — | — | 1.9 | 0 | — | 50 | — | — | — | — | — | — | — | — | — | — | — | — | — | — | 3 | — | 54.415 | 36.23 | — | — | —
| typical | — | — | — | — | — | — | — | — | — | — | — | — | — | — | — | — | — | — | — | 1.6 | — | — | 215.8 | — | 747.1 | — | 1.031 | 1300 | — | 0.002 | — | — | — | — | — | — | 0.003 | — | — | — | — | — | — | — | — | — | — | — | — | 1.9 | 0 | — | 50 | — | — | — | — | — | — | — | — | — | — | — | — | — | — | 3 | — | 54.4 | 36.23 | — | — | —
Дисперсант_5 | typical | — | — | — | — | — | — | — | — | — | — | — | — | — | — | — | — | — | — | — | 1.6 | — | — | 216 | — | — | — | — | 1300 | — | 0.002 | — | — | — | — | — | — | 0.003 | — | — | — | — | — | — | — | — | — | — | — | — | 2.1 | 0 | — | 45 | — | — | — | — | — | — | — | — | — | — | — | — | — | — | — | — | 45 | 23.33 | — | — | —
Дисперсант_6 | 077.25 | — | — | — | — | — | — | — | — | — | — | — | — | — | — | — | — | — | — | — | 1.6 | — | — | 413 | — | 436 | — | 0.571 | 2300 | — | 0.002 | — | — | — | — | — | — | 0.003 | — | — | — | — | — | — | — | — | — | — | — | — | 1.1 | 0 | — | 50 | — | — | — | — | — | — | — | — | — | — | — | — | — | — | 4.5 | — | 22.7 | 16.7 | — | — | —
| typical | — | — | — | — | — | — | — | — | — | — | — | — | — | — | — | — | — | — | — | 1.6 | — | — | 413 | — | 429.3 | — | 0.571 | 2300 | — | 0.002 | — | — | — | — | — | — | 0.003 | — | — | — | — | — | — | — | — | — | — | — | — | 1.1 | 0 | — | 50 | — | — | — | — | — | — | — | — | — | — | — | — | — | — | 4.5 | — | 24.42 | 16.7 | — | — | —
| отбор 26.11.24 | — | — | — | — | — | — | — | — | — | — | — | — | — | — | — | — | — | — | — | 1.6 | — | — | 413 | — | 422.6 | — | 0.571 | 2300 | — | 0.002 | — | — | — | — | — | — | 0.003 | — | — | — | — | — | — | — | — | — | — | — | — | 1.1 | 0 | — | 50 | — | — | — | — | — | — | — | — | — | — | — | — | — | — | 4.5 | — | 26.14 | 16.7 | — | — | —
Дисперсант_7 | typical | — | — | — | — | — | — | — | — | — | — | — | — | — | — | — | — | — | — | — | 1.6 | — | — | 161 | — | — | — | — | 1300 | — | 0.002 | — | — | — | — | — | — | 0.003 | — | — | — | — | — | — | — | — | — | — | — | — | 1.29 | 0 | — | 50 | — | — | — | — | — | — | — | — | — | — | — | — | — | — | — | — | 24.2 | 23.33 | — | — | —
Дисперсант_8 | typical | — | — | — | — | — | — | — | — | — | — | — | — | — | — | — | — | — | — | — | 1.6 | — | — | 400 | — | — | — | — | 2300 | — | 0.002 | — | — | — | — | — | — | 0.003 | — | — | — | — | — | — | — | — | — | — | — | — | 1.2 | 0 | — | 45 | — | — | — | — | — | — | — | — | — | — | — | — | — | — | — | — | 25 | 23.33 | — | — | —
Дисперсант_9 | 02718.22 | — | — | — | — | — | — | — | — | — | — | — | — | — | — | — | — | — | — | — | 1.6 | — | — | 400 | — | 410 | — | — | 2300 | — | 0.002 | — | — | — | — | — | — | 0.003 | — | — | — | — | — | — | — | — | — | — | — | — | 1.1 | 0 | — | 50 | — | — | — | — | — | — | — | — | — | — | — | — | — | — | — | — | 18.9 | 23.33 | — | — | —
| typical | — | — | — | — | — | — | — | — | — | — | — | — | — | — | — | — | — | — | — | 1.6 | — | — | 400 | — | 410 | — | — | 2300 | — | 0.002 | — | — | — | — | — | — | 0.003 | — | — | — | — | — | — | — | — | — | — | — | — | 1.1 | 0 | — | 50 | — | — | — | — | — | — | — | — | — | — | — | — | — | — | — | — | 25 | 23.33 | — | — | —
Загуститель_1 | 01007.22 (8,2%) | — | — | — | — | — | — | — | — | — | — | — | — | — | — | — | — | — | — | — | — | 25 | — | — | — | 339.6 | — | — | — | — | — | — | — | — | — | — | — | — | — | — | — | — | 844.7 | 841.7 | — | — | — | — | — | — | — | — | — | — | — | — | — | 100 | — | — | 1.04 | 30000 | — | — | — | — | — | — | — | — | — | — | — | — | —
| 01076.24 10% в HVI-4 | — | — | — | — | — | — | — | — | — | — | — | — | — | — | — | — | — | — | — | — | 25 | — | — | — | 445.5 | — | — | — | — | — | — | — | — | — | — | — | — | — | — | — | — | 844.7 | 841.7 | — | — | — | — | — | — | — | — | — | — | — | — | — | 100 | — | — | 1.04 | 30000 | — | — | — | — | — | — | — | — | — | — | — | — | —
| 01277.22 | — | — | — | — | — | — | — | — | — | — | — | — | — | — | — | — | — | — | — | — | 25 | — | — | — | 335.9 | — | — | — | — | — | — | — | — | — | — | — | — | — | — | — | — | 844.7 | 841.7 | — | — | — | — | — | — | — | — | — | — | — | — | — | 100 | — | — | 1.04 | 30000 | — | — | — | — | — | — | — | — | — | — | — | — | —
| 01935.22 (8,2%) | — | — | — | — | — | — | — | — | — | — | — | — | — | — | — | — | — | — | — | — | 25 | — | — | — | 327.5 | — | — | — | — | — | — | — | — | — | — | — | — | — | — | — | — | 844.7 | 841.7 | — | — | — | — | — | — | — | — | — | — | — | — | — | 100 | — | — | 1.04 | 30000 | — | — | — | — | — | — | — | — | — | — | — | — | —
| 02560.22 (9%вSN-150) | — | — | — | — | — | — | — | — | — | — | — | — | — | — | — | — | — | — | — | — | 25 | — | — | — | 451.9 | — | — | — | — | — | — | — | — | — | — | — | — | — | — | — | — | 844.7 | 841.7 | — | — | — | — | — | — | — | — | — | — | — | — | — | 100 | — | — | 1.04 | 30000 | — | — | — | — | — | — | — | — | — | — | — | — | —
| 0306.25 9,8% 2гр | — | — | — | — | — | — | — | — | — | — | — | — | — | — | — | — | — | — | — | — | 25 | — | — | — | 508.9 | — | — | — | — | — | — | — | — | — | — | — | — | — | — | — | — | 844.7 | 841.7 | — | — | — | — | — | — | — | — | — | — | — | — | — | 100 | — | — | 1.04 | 30000 | — | — | — | — | — | — | — | — | — | — | — | — | —
| 03377.23 10% в HVI-4 | — | — | — | — | — | — | — | — | — | — | — | — | — | — | — | — | — | — | — | — | 25 | — | — | — | 495.6 | — | — | — | — | — | — | — | — | — | — | — | — | — | — | — | — | 844.7 | 841.7 | — | — | — | — | — | — | — | — | — | — | — | — | — | 100 | — | — | 1.04 | 30000 | — | — | — | — | — | — | — | — | — | — | — | — | —
| 0396.25 9,8% 2 гр | — | — | — | — | — | — | — | — | — | — | — | — | — | — | — | — | — | — | — | — | 25 | — | — | — | 493.8 | — | — | — | — | — | — | — | — | — | — | — | — | — | — | — | — | 844.7 | 841.7 | — | — | — | — | — | — | — | — | — | — | — | — | — | 100 | — | — | 1.04 | 30000 | — | — | — | — | — | — | — | — | — | — | — | — | —
| 0420.23 (10%HVI-4Ян) | — | — | — | — | — | — | — | — | — | — | — | — | — | — | — | — | — | — | — | — | 25 | — | — | — | 472.66 | — | — | — | — | — | — | — | — | — | — | — | — | — | — | — | — | 844.7 | 841.7 | — | — | — | — | — | — | — | — | — | — | — | — | — | 100 | — | — | 1.04 | 30000 | — | — | — | — | — | — | — | — | — | — | — | — | —
| 0435.24 9,8% во 2 гр | — | — | — | — | — | — | — | — | — | — | — | — | — | — | — | — | — | — | — | — | 25 | — | — | — | 469.9 | — | — | — | — | — | — | — | — | — | — | — | — | — | — | — | — | 844.7 | 841.7 | — | — | — | — | — | — | — | — | — | — | — | — | — | 100 | — | — | 1.04 | 30000 | — | — | — | — | — | — | — | — | — | — | — | — | —
| 0488.23 | — | — | — | — | — | — | — | — | — | — | — | — | — | — | — | — | — | — | — | — | 25 | — | — | — | 473.7 | — | — | — | — | — | — | — | — | — | — | — | — | — | — | — | — | 844.7 | 841.7 | — | — | — | — | — | — | — | — | — | — | — | — | — | 100 | — | — | 1.04 | 30000 | — | — | — | — | — | — | — | — | — | — | — | — | —
| typical | — | — | — | — | — | — | — | — | — | — | — | — | — | — | — | — | — | — | — | — | 25 | — | — | — | 437.7236 | — | — | — | — | — | — | — | — | — | — | — | — | — | — | — | — | 844.7 | 841.7 | — | — | — | — | — | — | — | — | — | — | — | — | — | 100 | — | — | 1.04 | 30000 | — | — | — | — | — | — | — | — | — | — | — | — | —
Загуститель_2 | 071.21 | — | — | — | — | — | — | — | — | — | — | — | — | — | — | — | — | — | — | — | — | 25 | — | — | — | 360 | — | — | — | — | — | — | — | — | — | — | — | — | — | — | — | — | 844.7 | 841.7 | — | — | — | — | — | — | — | — | — | — | — | — | — | 100 | — | — | — | — | — | — | — | — | — | — | — | — | — | — | — | — | —
| 0773.22 (8.5%) | — | — | — | — | — | — | — | — | — | — | — | — | — | — | — | — | — | — | — | — | 25 | — | — | — | 373.32 | — | — | — | — | — | — | — | — | — | — | — | — | — | — | — | — | 844.7 | 841.7 | — | — | — | — | — | — | — | — | — | — | — | — | — | 100 | — | — | — | — | — | — | — | — | — | — | — | — | — | — | — | — | —
Загуститель_3 | 01658.23 8,6% в 2Гр. | — | — | — | — | — | — | — | — | — | — | — | — | — | — | — | — | — | — | — | — | 15 | — | — | — | 446 | — | — | — | — | — | — | — | — | — | — | — | — | — | — | — | — | 844.7 | 841.7 | — | — | — | — | — | — | — | — | — | — | — | — | — | 100 | — | — | — | — | — | — | — | — | — | — | — | — | — | — | — | — | —
| 02984.24 8,6% 2 гр | — | — | — | — | — | — | — | — | — | — | — | — | — | — | — | — | — | — | — | — | 15 | — | — | — | 436.3 | — | — | — | — | — | — | — | — | — | — | — | — | — | — | — | — | 844.7 | 841.7 | — | — | — | — | — | — | — | — | — | — | — | — | — | 100 | — | — | — | — | — | — | — | — | — | — | — | — | — | — | — | — | —
| 03277.23 | — | — | — | — | — | — | — | — | — | — | — | — | — | — | — | — | — | — | — | — | 15 | — | — | — | 439.8 | — | — | — | — | — | — | — | — | — | — | — | — | — | — | — | — | 844.7 | 841.7 | — | — | — | — | — | — | — | — | — | — | — | — | — | 100 | — | — | — | — | — | — | — | — | — | — | — | — | — | — | — | — | —
| typical | — | — | — | — | — | — | — | — | — | — | — | — | — | — | — | — | — | — | — | — | 15 | — | — | — | 440.7 | — | — | — | — | — | — | — | — | — | — | — | — | — | — | — | — | 844.7 | 841.7 | — | — | — | — | — | — | — | — | — | — | — | — | — | 100 | — | — | — | — | — | — | — | — | — | — | — | — | — | — | — | — | —
Противоизносная_присадка_1 | 01296.23 | — | — | — | — | 0.91 | — | — | — | — | — | — | — | — | — | — | — | — | — | — | — | — | — | — | — | 9.16 | — | — | — | 0.005 | 0.02 | — | 17.005 | — | 8.65 | 8.4 | 9.15 | 9.1 | — | — | — | — | — | — | — | — | — | — | — | — | — | — | — | — | — | — | — | — | — | — | — | — | — | — | — | — | — | — | — | — | — | — | — | — | —
| 02958.22 | — | — | — | — | 0.91 | — | — | — | — | — | — | — | — | — | — | — | — | — | — | — | — | — | — | — | 9.19 | — | — | — | 0.005 | 0.02 | — | 16.41 | — | 8.65 | 8.939 | 9.15 | 9.182 | — | — | — | — | — | — | — | — | — | — | — | — | — | — | — | — | — | — | — | — | — | — | — | — | — | — | — | — | — | — | — | — | — | — | — | — | —
| typical | — | — | — | — | 0.91 | — | — | — | — | — | — | — | — | — | — | — | — | — | — | — | — | — | — | — | 9.175 | — | — | — | 0.005 | 0.02 | — | 17.6 | — | 8.65 | 8.28 | 9.15 | 9.05 | — | — | — | — | — | — | — | — | — | — | — | — | — | — | — | — | — | — | — | — | — | — | — | — | — | — | — | — | — | — | — | — | — | — | — | — | —
Противоизносная_присадка_10 | 02028.22 | — | — | — | — | 0.85 | — | — | — | — | — | — | — | — | — | — | — | — | 14.8 | — | — | — | — | — | — | 11.59 | — | — | — | 0.005 | 0.02 | — | 17.8 | — | 8.65 | 9.4 | 9.15 | 11.1 | — | — | — | — | — | — | — | — | — | — | — | — | — | — | — | — | — | — | — | — | — | — | — | — | — | — | — | — | — | — | — | — | 18.7 | 16.08 | — | — | —
| typical | — | — | — | — | 0.85 | — | — | — | — | — | — | — | — | — | — | — | — | 14.8 | — | — | — | — | — | — | 11.59 | — | — | — | 0.005 | 0.02 | — | 17.8 | — | 8.65 | 9.4 | 9.15 | 11.1 | — | — | — | — | — | — | — | — | — | — | — | — | — | — | — | — | — | — | — | — | — | — | — | — | — | — | — | — | — | — | — | — | 18.7 | 16.08 | — | — | —
Противоизносная_присадка_11 | 0242.25 | — | — | — | — | 0.91 | — | — | — | — | — | — | — | — | — | — | — | — | — | — | — | — | — | — | — | 9.175 | — | — | — | 0.005 | 0.02 | — | 17.42 | — | 8.65 | 8.6 | 9.15 | 9.44 | — | — | — | — | — | — | — | — | — | — | — | — | — | — | — | — | — | — | — | — | — | — | — | — | — | — | — | — | — | — | — | — | — | — | — | — | —
| typical | — | — | — | — | 0.91 | — | — | — | — | — | — | — | — | — | — | — | — | — | — | — | — | — | — | — | 9.175 | — | — | — | 0.005 | 0.02 | — | 17.6 | — | 8.65 | 8.28 | 9.15 | 9.05 | — | — | — | — | — | — | — | — | — | — | — | — | — | — | — | — | — | — | — | — | — | — | — | — | — | — | — | — | — | — | — | — | — | — | — | — | —
Противоизносная_присадка_17 | 01077.24 Arkema | — | — | — | — | 0.92 | — | — | — | — | — | — | — | — | — | — | — | — | 6 | — | — | — | — | — | — | 8.85 | — | — | — | 0.0064 | 0.02 | 18.47 | 17.6 | — | 8.706 | 8.3 | 9.328 | 9 | — | — | — | — | — | — | — | — | — | — | — | — | — | — | — | — | — | — | — | — | — | — | — | — | — | — | — | — | — | — | — | — | — | — | — | — | —
| 01078.24 Celanese | — | — | — | — | 0.92 | — | — | — | — | — | — | — | — | — | — | — | — | 6 | — | — | — | — | — | — | 8.46 | — | — | — | 0.007 | 0.02 | 18.24 | 17.6 | — | 8.784 | 8.3 | 8.914 | 9 | — | — | — | — | — | — | — | — | — | — | — | — | — | — | — | — | — | — | — | — | — | — | — | — | — | — | — | — | — | — | — | — | — | — | — | — | —
| 02692.23 | — | — | — | — | 0.92 | — | — | — | — | — | — | — | — | — | — | — | — | 6 | — | — | — | — | — | — | 10.5 | — | — | — | 0.003 | 0.02 | 16.5 | 17.6 | — | 8.409 | 8.3 | 9.541 | 9 | — | — | — | — | — | — | — | — | — | — | — | — | — | — | — | — | — | — | — | — | — | — | — | — | — | — | — | — | — | — | — | — | — | — | — | — | —
| typical | — | — | — | — | 0.92 | — | — | — | — | — | — | — | — | — | — | — | — | 6 | — | — | — | — | — | — | 9.27 | — | — | — | 0.005466667 | 0.02 | 17.73667 | 17.6 | — | 8.633 | 8.3 | 9.261 | 9 | — | — | — | — | — | — | — | — | — | — | — | — | — | — | — | — | — | — | — | — | — | — | — | — | — | — | — | — | — | — | — | — | — | — | — | — | —
Противоизносная_присадка_18 | 01872.24 | — | — | — | — | 0.83 | — | — | — | — | — | — | — | — | — | — | — | — | — | — | — | — | — | — | — | 9.0415 | — | — | — | 0.0001 | 0.0006 | 17.14 | 16.88 | — | 8.563 | 8.4 | 8.959 | 8.78 | — | — | — | — | — | — | — | — | — | — | — | — | — | — | — | — | — | — | — | — | — | — | — | — | — | — | — | — | — | — | — | — | 14.13333 | — | — | — | —
| 02125.25 (№1) | — | — | — | — | 0.83 | — | — | — | — | — | — | — | — | — | — | — | — | — | — | — | — | — | — | — | 8.286 | — | — | — | 0.0001 | 0.0006 | 17.25 | 17.28 | — | 8.594 | 8.245 | 8.656 | 9.24 | — | — | — | — | — | — | — | — | — | — | — | — | — | — | — | — | — | — | — | — | — | — | — | — | — | — | — | — | — | — | — | — | 10.9 | — | — | — | —
| 02126.25 (№2) | — | — | — | — | 0.83 | — | — | — | — | — | — | — | — | — | — | — | — | — | — | — | — | — | — | — | 9.797 | — | — | — | 0.0001 | 0.0006 | 17.03 | 17.28 | — | 8.532 | 8.245 | 9.262 | 9.24 | — | — | — | — | — | — | — | — | — | — | — | — | — | — | — | — | — | — | — | — | — | — | — | — | — | — | — | — | — | — | — | — | 11.1 | — | — | — | —
| typical | — | — | — | — | 0.83 | — | — | — | — | — | — | — | — | — | — | — | — | — | — | — | — | — | — | — | 9.0415 | — | — | — | 0.0001 | 0.0006 | 17.14 | 17.68 | — | 8.563 | 8.09 | 8.959 | 9.7 | — | — | — | — | — | — | — | — | — | — | — | — | — | — | — | — | — | — | — | — | — | — | — | — | — | — | — | — | — | — | — | — | 20.4 | — | — | — | —
Противоизносная_присадка_2 | 01026.23 | — | — | — | — | 0.87 | — | — | — | — | — | — | — | — | — | — | — | — | 20 | — | — | — | — | — | — | 14.75 | — | — | — | 0.005 | 0.024 | — | 16.58 | — | 8.65 | 8.13 | 9.15 | 9.39 | — | — | — | — | — | — | — | — | — | — | — | — | — | — | — | — | — | — | — | — | — | — | — | — | — | — | — | — | — | — | — | — | 14.825 | 14.73 | — | — | —
| 0112.22 | — | — | — | — | 0.87 | — | — | — | — | — | — | — | — | — | — | — | — | 20 | — | — | — | — | — | — | 13.37 | — | — | — | 0.005 | 0 | — | 15.95 | — | 8.65 | 8.22 | 9.15 | 9.65 | — | — | — | — | — | — | — | — | — | — | — | — | — | — | — | — | — | — | — | — | — | — | — | — | — | — | — | — | — | — | — | — | 19.65 | 14.73 | — | — | —
| 02622.22 | — | — | — | — | 0.87 | — | — | — | — | — | — | — | — | — | — | — | — | 20 | — | — | — | — | — | — | 13.33 | — | — | — | 0.005 | 0.012 | — | 16.97 | — | 8.65 | 8 | 9.15 | 9.25 | — | — | — | — | — | — | — | — | — | — | — | — | — | — | — | — | — | — | — | — | — | — | — | — | — | — | — | — | — | — | — | — | 14.825 | 14.73 | — | — | —
| typical | — | — | — | — | 0.87 | — | — | — | — | — | — | — | — | — | — | — | — | 20 | — | — | — | — | — | — | 13.81667 | — | — | — | 0.005 | 0.012 | — | 15 | — | 8.65 | 7.8 | 9.15 | 9 | — | — | — | — | — | — | — | — | — | — | — | — | — | — | — | — | — | — | — | — | — | — | — | — | — | — | — | — | — | — | — | — | 10 | 14.73 | — | — | —
Противоизносная_присадка_20 | 02976.22 | — | — | — | — | 0.91 | — | — | — | — | — | — | — | — | — | — | — | — | — | — | — | — | — | — | — | 8.99 | — | — | — | 0.005 | 0.001 | — | 15.97 | — | 8.65 | 8.719 | 9.15 | 9.179 | — | — | — | — | — | — | — | — | — | — | — | — | — | — | — | — | — | — | — | — | — | — | — | — | — | — | — | — | — | — | — | — | — | — | — | — | —
| typical | — | — | — | — | 0.91 | — | — | — | — | — | — | — | — | — | — | — | — | — | — | — | — | — | — | — | 8.99 | — | — | — | 0.005 | 0.001 | — | 15.97 | — | 8.65 | 8.719 | 9.15 | 9.179 | — | — | — | — | — | — | — | — | — | — | — | — | — | — | — | — | — | — | — | — | — | — | — | — | — | — | — | — | — | — | — | — | — | — | — | — | —
Противоизносная_присадка_21 | 01578.24 | — | — | — | — | 0.83 | — | — | — | — | — | — | — | — | — | — | — | — | — | — | — | — | — | — | — | 17.03 | — | — | — | 0.005 | 0.01 | — | 17.682 | — | 8.65 | 8.09 | 9.15 | 9.696 | — | — | — | — | — | — | — | — | — | — | — | — | — | — | — | — | — | — | — | — | — | — | — | — | — | — | — | — | — | — | — | — | 20.4 | — | — | — | —
| typical | — | — | — | — | 0.83 | — | — | — | — | — | — | — | — | — | — | — | — | — | — | — | — | — | — | — | 17.03 | — | — | — | 0.005 | 0.01 | — | 17.682 | — | 8.65 | 8.09 | 9.15 | 9.696 | — | — | — | — | — | — | — | — | — | — | — | — | — | — | — | — | — | — | — | — | — | — | — | — | — | — | — | — | — | — | — | — | 20.4 | — | — | — | —
Противоизносная_присадка_22 | typical | — | — | — | — | 0.99 | — | — | — | — | — | — | — | — | — | — | — | — | — | — | — | — | — | — | — | 9.175 | — | — | — | 0.005 | 0.02 | — | 19 | — | 8.65 | 9.5 | 9.15 | 9.6 | — | — | — | — | — | — | — | — | — | — | — | — | — | — | — | — | — | — | — | — | — | — | — | — | — | — | — | — | — | — | — | — | — | — | — | — | —
Противоизносная_присадка_24 | 02360.22 | — | — | — | — | 0.87 | — | — | — | — | — | — | — | — | — | — | — | — | — | — | — | — | — | — | — | 11.81 | — | — | — | 0.005 | 0.007 | — | 16.1 | — | 8.65 | 7.7 | 9.15 | 9 | — | — | — | — | — | — | — | — | — | — | — | — | — | — | — | — | — | — | — | — | — | — | — | — | — | — | — | — | — | — | — | — | — | 20.85 | — | — | —
| typical | — | — | — | — | 0.87 | — | — | — | — | — | — | — | — | — | — | — | — | — | — | — | — | — | — | — | 11.81 | — | — | — | 0.005 | 0.007 | — | 16.1 | — | 8.65 | 7.7 | 9.15 | 9 | — | — | — | — | — | — | — | — | — | — | — | — | — | — | — | — | — | — | — | — | — | — | — | — | — | — | — | — | — | — | — | — | — | 20.85 | — | — | —
Противоизносная_присадка_25 | COMP-2024-0018-M | — | — | — | — | 0.95 | — | — | — | — | — | — | — | — | — | — | — | — | — | — | — | — | — | — | — | 9.175 | — | — | — | 0.005 | 0.02 | — | 16.16 | — | 8.65 | 8.62 | 9.15 | 9.12 | — | — | — | — | — | — | — | — | — | — | — | — | — | — | — | — | — | — | — | — | — | — | — | — | — | — | — | — | — | — | — | — | — | — | — | — | —
| typical | — | — | — | — | 0.95 | — | — | — | — | — | — | — | — | — | — | — | — | — | — | — | — | — | — | — | 9.175 | — | — | — | 0.005 | 0.02 | — | 16.16 | — | 8.65 | 8.62 | 9.15 | 9.12 | — | — | — | — | — | — | — | — | — | — | — | — | — | — | — | — | — | — | — | — | — | — | — | — | — | — | — | — | — | — | — | — | — | — | — | — | —
Противоизносная_присадка_26 | COMP-2024-0017-M | — | — | — | — | 0.92 | — | — | — | — | — | — | — | — | — | — | — | — | — | — | — | — | — | — | — | 9.175 | — | — | — | 0.005 | 0 | — | 16.5 | — | 8.65 | 8.45 | 9.15 | 9.19 | — | — | — | — | — | — | — | — | — | — | — | — | — | — | — | — | — | — | — | — | — | — | — | — | — | — | — | — | — | — | — | — | — | — | — | — | —
| typical | — | — | — | — | 0.92 | — | — | — | — | — | — | — | — | — | — | — | — | — | — | — | — | — | — | — | 9.175 | — | — | — | 0.005 | 0 | — | 16.5 | — | 8.65 | 8.45 | 9.15 | 9.19 | — | — | — | — | — | — | — | — | — | — | — | — | — | — | — | — | — | — | — | — | — | — | — | — | — | — | — | — | — | — | — | — | — | — | — | — | —
Противоизносная_присадка_27 | 01363.24 | — | — | — | — | 0.92 | — | — | — | — | — | — | — | — | — | — | — | — | 6 | — | — | — | — | — | — | 9.4 | — | — | — | 0.005 | 0.02 | 18.99 | 17.6 | — | 8.928 | 8.3 | 9.233 | 9 | — | — | — | — | — | — | — | — | — | — | — | — | — | — | — | — | — | — | — | — | — | — | — | — | — | — | — | — | — | — | — | — | — | — | — | — | —
| typical | — | — | — | — | 0.92 | — | — | — | — | — | — | — | — | — | — | — | — | 6 | — | — | — | — | — | — | 9.4 | — | — | — | 0.005 | 0.02 | 18.99 | 17.6 | — | 8.928 | 8.3 | 9.233 | 9 | — | — | — | — | — | — | — | — | — | — | — | — | — | — | — | — | — | — | — | — | — | — | — | — | — | — | — | — | — | — | — | — | — | — | — | — | —
Противоизносная_присадка_28 | 0784.24 | — | — | — | — | 0.8 | — | — | — | — | — | — | — | — | — | — | — | — | — | — | — | — | — | — | — | 10.15 | — | — | — | 0.005 | 0.001 | — | 16.46 | — | 8.65 | 8.82 | 9.15 | 9.17 | — | — | — | — | — | — | — | — | — | — | — | — | — | — | — | — | — | — | — | — | — | — | — | — | — | — | — | — | — | — | — | — | — | — | — | — | —
| typical | — | — | — | — | 0.8 | — | — | — | — | — | — | — | — | — | — | — | — | — | — | — | — | — | — | — | 10.15 | — | — | — | 0.005 | 0.001 | — | 16.46 | — | 8.65 | 8.82 | 9.15 | 9.17 | — | — | — | — | — | — | — | — | — | — | — | — | — | — | — | — | — | — | — | — | — | — | — | — | — | — | — | — | — | — | — | — | — | — | — | — | —
Противоизносная_присадка_29 | 03073.24 | — | — | — | — | 0.9473684211 | — | — | — | — | — | — | — | — | — | — | — | — | — | — | — | — | — | — | — | 14.94 | — | — | — | 0.005 | 0.0004 | — | 17.94 | — | 8.65 | 9.32 | 9.15 | 10.09 | — | — | — | — | — | — | — | — | — | — | — | — | — | — | — | — | — | — | — | — | — | — | — | — | — | — | — | — | — | — | — | — | 19.93 | 14.47 | — | — | —
| typical | — | — | — | — | 0.9473684211 | — | — | — | — | — | — | — | — | — | — | — | — | — | — | — | — | — | — | — | 14.94 | — | — | — | 0.005 | 0.0004 | — | 17.94 | — | 8.65 | 9.32 | 9.15 | 10.09 | — | — | — | — | — | — | — | — | — | — | — | — | — | — | — | — | — | — | — | — | — | — | — | — | — | — | — | — | — | — | — | — | 19.93 | 14.47 | — | — | —
Противоизносная_присадка_5 | 02975.22 | — | — | — | — | 0.88 | — | — | — | — | — | — | — | — | — | — | — | — | 24.8 | — | — | — | — | — | — | 12.17 | — | — | — | 0.005 | 0.0001 | — | 15.99 | — | 8.65 | 8.768 | 9.15 | 8.85 | — | — | — | — | — | — | — | — | — | — | — | — | — | — | — | — | — | — | — | — | — | — | — | — | — | — | — | — | — | — | — | — | — | — | — | — | —
| typical | — | — | — | — | 0.88 | — | — | — | — | — | — | — | — | — | — | — | — | 24.8 | — | — | — | — | — | — | 12.17 | — | — | — | 0.005 | 0.0001 | — | 15.99 | — | 8.65 | 8.768 | 9.15 | 8.85 | — | — | — | — | — | — | — | — | — | — | — | — | — | — | — | — | — | — | — | — | — | — | — | — | — | — | — | — | — | — | — | — | — | — | — | — | —
Противоизносная_присадка_7 | 02359.22 | — | — | — | — | 0.92 | — | — | — | — | — | — | — | — | — | — | — | — | — | — | — | — | — | — | — | 13.66 | — | — | — | 0.005 | 0.006 | — | 16.46 | — | 8.65 | 7.7 | 9.15 | 9 | — | — | — | — | — | — | — | — | — | — | — | — | — | — | — | — | — | — | — | — | — | — | — | — | — | — | — | — | — | — | — | — | — | 19.72 | — | — | —
Противоизносная_присадка_8 | 0186.22 | — | — | — | — | 1 | — | — | — | — | — | — | — | — | — | — | — | — | 20 | — | — | — | — | — | — | 13.74 | — | — | — | 0.005 | 0.001 | — | 15 | — | 8.65 | 8.049 | 9.15 | 9.095 | — | — | — | — | — | — | — | — | — | — | — | — | — | — | — | — | — | — | — | — | — | — | — | — | — | — | — | — | — | — | — | — | 17.8 | — | — | — | —
| typical | — | — | — | — | 1 | — | — | — | — | — | — | — | — | — | — | — | — | 20 | — | — | — | — | — | — | 13.74 | — | — | — | 0.005 | 0.001 | — | 15 | — | 8.65 | 7.37 | 9.15 | 7.35 | — | — | — | — | — | — | — | — | — | — | — | — | — | — | — | — | — | — | — | — | — | — | — | — | — | — | — | — | — | — | — | — | 19.7 | — | — | — | —
Соединение_молибдена_1 | typical | 7.5 | 150 | — | — | — | — | — | — | — | — | — | — | — | — | — | — | — | — | — | — | — | — | — | — | — | — | — | — | — | — | — | — | — | — | 0 | — | — | — | — | 1.1 | — | — | — | — | — | — | — | — | — | — | — | — | — | — | — | — | — | — | — | — | — | — | — | — | — | — | — | — | — | — | — | — | — | —
Соединение_молибдена_2 | typical | 10 | 170 | — | — | — | — | — | — | — | — | — | — | — | — | — | — | — | — | — | — | — | — | — | — | — | — | — | — | — | — | — | — | — | — | 0 | — | — | — | — | 1.1 | — | — | — | — | — | — | — | — | — | — | — | — | — | — | — | — | — | — | — | — | — | — | — | — | — | — | — | — | — | — | — | — | — | —
Соединение_молибдена_3 | typical | 8.02 | 195 | — | — | — | — | — | — | — | — | — | — | — | — | — | — | — | — | — | — | — | — | — | — | — | — | — | — | — | — | — | — | — | — | 0 | — | — | — | — | 1.1 | — | — | — | — | — | — | — | — | — | — | — | — | — | — | — | — | — | — | — | — | — | — | — | — | — | — | — | — | — | — | — | — | — | —
Соединение_молибдена_4 | typical | 10 | 170 | — | — | — | — | — | — | — | — | — | — | — | — | — | — | — | — | — | — | — | — | — | — | — | — | — | — | — | — | — | — | — | — | 0 | — | — | — | — | 1.1 | — | — | — | — | — | — | — | — | — | — | — | — | — | — | — | — | — | — | — | — | — | — | — | — | — | — | — | — | — | — | — | — | — | —
Соединение_молибдена_5 | typical | 10 | 165 | — | — | — | — | — | — | — | — | — | — | — | — | — | — | — | — | — | — | — | — | — | — | — | — | — | — | — | — | — | — | — | — | 3.5 | — | — | — | — | 1.25 | — | — | — | — | — | — | — | — | — | — | — | — | — | — | — | — | — | — | — | — | — | — | — | — | — | — | — | — | — | — | — | — | — | —
Соединение_молибдена_6 | 01027.23 | 10 | 135 | — | — | — | — | — | — | — | — | — | — | — | — | — | — | — | — | — | — | — | — | — | — | 26.69 | — | — | — | — | — | — | — | — | — | 0 | — | — | — | — | 1.09 | — | — | — | — | — | — | — | — | — | — | — | — | — | — | — | — | — | — | — | — | — | — | — | — | — | — | — | — | — | — | — | — | — | —
| typical | 10 | 135 | — | — | — | — | — | — | — | — | — | — | — | — | — | — | — | — | — | — | — | — | — | — | 26.69 | — | — | — | — | — | — | — | — | — | 0 | — | — | — | — | 1.09 | — | — | — | — | — | — | — | — | — | — | — | — | — | — | — | — | — | — | — | — | — | — | — | — | — | — | — | — | — | — | — | — | — | —